## 检验报告信息
受检企业信息 | 受检企业信息 | 受检企业信息 | 受检企业信息 | 受检企业信息 | 受检企业信息 | 受检企业信息 | 受检企业信息 | 受检企业信息 | 标称生产企业信息 | 标称生产企业信息 | 标称生产企业信息 | 标称生产企业信息 | 标称生产企业信息 | 标称生产企业信息 | 标称生产企业信息 | 标称生产企业信息 | 抽样信息 | 抽样信息 | 抽样信息 | 抽样信息 | 抽样信息 | 抽样信息 | 抽样信息 | 抽样信息 | 抽样信息 | 抽样信息 | 抽样信息 | 检验报告信息 | 检验报告信息 | 检验报告信息 | 检验报告信息 | 检验报告信息 | 检验报告信息 | 检验报告信息 | 检验报告信息 | 检验报告信息 | 检验报告信息 | 检验报告信息 | 检验报告信息 | 检验报告信息 | 检验报告信息 | 检验报告信息
受检单位名称 | 受检单位地址 | 受检单位联系人 | 受检单位电话 | 统一社会信用代码 | 经济类型 | 所在省 | 所在市 | 所在县 | 标称生产单位 | 单位地址 | 单位电话 | 统一社会信用代码 | 经济类型 | 所在省 | 所在市 | 所在县 | 抽样领域 | 抽样单编号 | 通知书编号 | 抽样人员 | 抽样数量 | 产品单价 | 库存数量 | 抽样日期 | 生产日期/批号 | 标注执行标准/技术文件 | 样品等级 | 检验类型 | 报告编号 | 产品名称 | 产品具体名称 | 商标 | 规格型号 | 委托单位 | 样品到达日期 | 检验日期 | 签章日期 | 综合判定 | 判定依据 | 备注 | 检验项数 | 检验项目（名称）
济南市天桥区鸿发建材经销处 | 济南市天桥区桑梓店镇308国道路北 | 韩正杰 | 韩正杰15963136806 | 92370105MA3FDL4R01 |  | 山东省 | 济南市 | 天桥区 | 济南市济阳区鸿大建材厂（个人独资） | 山东省济南市济阳县垛石镇索庙街北首（省道248线东侧） | - | 91370125MA3C897KXR | 其他企业 | 山东省 | 济南市 | 济阳区 | 流通领域 | JNJD2314073 | JN2209671 | 刘霞,张斌 | 检8kg/备8kg | 20元/袋 | 5吨 | 2024-06-17 | 20240313/- | GB175-2007 GB6566-2010 GB31893-2015 | 合格品 | 市级专项监督抽查 | JSCZJ20240027 | 水泥 | 复合硅酸盐水泥 | 秀丽山水图文商标 | P•C 42.5 | 济南市市场监督管理局 | 2024-06-17 | 20240626-20240731 | 2024-08-08 | 合格 | GB175-2007《通用硅酸盐水泥》 GB6566-2010 《建筑材料放射性核素限量》 GB31893-2015《水泥中水溶性铬（Ⅵ）的限量及测定方法》 《济南市水泥产品质量监督抽查实施细则（2024年版）》 | 1、本报告含封面及封底，符号“/”、“-”表示该项无内容； 2、样品已过筛；该样品为流通领域抽检，样品生产日期为2024年3月13日，样品生产者于2024年4月1日由济阳县鸿大建材厂更名为济南市济阳区鸿大建材厂（个人独资）； 3、检验地址：济南市高新区龙奥北路 1311 号。 | 14 | 氯离子（质量分数）（%）；水溶性铬（Ⅵ）（mg/kg）；安定性-代用法；氧化镁（质量分数）（%）；标准稠度用水量（%）；放射性核素限量（内照射指数I!Ra!、外照射指数I!γ!）；强度（3d抗折（MPa）、28d抗折（MPa）、3d抗压（MPa）、28d抗压（MPa））；三氧化硫（质量分数）（%）；凝结时间（初凝（min）、终凝（min））
平阴县世成建材有限公司 | 平阴县安城镇小官村北 | 程海峰 | 程海峰15963135533 | 91370124589947765R | 其他企业 | 山东省 | 济南市 | 平阴县 | 平阴县世成建材有限公司 | 平阴县安城镇小官村北 | 程海峰15963135533 | 91370124589947765R | 其他企业 | 山东省 | 济南市 | 平阴县 | 生产领域 | JNJD2314063 | JN2209662 | 刘霞,张斌 | 检8kg/备8kg | 200元/吨 | 100吨 | 2024-05-29 | 20240523/24C023 | GB175-2007 GB6566-2010 GB31893-2015 | 合格品 | 市级专项监督抽查 | JSCZJ20240031 | 水泥 | 矿渣硅酸盐水泥 | 固昊 | P•S•B 32.5 | 济南市市场监督管理局 | 2024-05-29 | 20240626-20240731 | 2024-08-08 | 合格 | GB175-2007《通用硅酸盐水泥》 GB6566-2010 《建筑材料放射性核素限量》 GB31893-2015《水泥中水溶性铬（Ⅵ）的限量及测定方法》 《济南市水泥产品质量监督抽查实施细则（2024年版）》 | 1、本报告含封面及封底，符号“/”、“-”表示该项无内容； 2、样品已过筛； 3、检验地址：济南市高新区龙奥北路 1311 号。 | 13 | 氯离子（质量分数）（%）；水溶性铬（Ⅵ）（mg/kg）；安定性-代用法；标准稠度用水量（%）；放射性核素限量（内照射指数I!Ra!、外照射指数I!γ!）；强度（3d抗折（MPa）、28d抗折（MPa）、3d抗压（MPa）、28d抗压（MPa））；三氧化硫（质量分数）（%）；凝结时间（初凝（min）、终凝（min））
历城区皓熙建筑材料销售店 | 山东省济南市历城区港沟街道凤岐路3811号凤亦歧建材市场C区2-1号 | 臧雪梅 | 臧雪梅18668935134 | 92370112MA7E9FWA8R |  | 山东省 | 济南市 | 历城区 | 济南世纪创新水泥有限公司 | 山东省济南市长清区崮云湖街道办事处山水工业园 | 0531-88360037 | 913701137357557705 | 其他企业 | 山东省 | 济南市 | 长清区 | 流通领域 | JNJD2314068 | JN2209667 | 刘霞,张斌 | 检8kg/备8kg | 26元/袋 | 7袋 | 2024-06-12 | 20240525/24C8110 | GB175-2007 GB6566-2010 GB31893-2015 | 合格品 | 市级专项监督抽查 | JSCZJ20240030 | 水泥 | 矿渣硅酸盐水泥 | 山水东岳图文商标 | P•S•A 42.5 | 济南市市场监督管理局 | 2024-06-12 | 20240626-20240731 | 2024-08-08 | 合格 | GB175-2007《通用硅酸盐水泥》 GB6566-2010 《建筑材料放射性核素限量》 GB31893-2015《水泥中水溶性铬（Ⅵ）的限量及测定方法》 《济南市水泥产品质量监督抽查实施细则（2024年版）》 | 1、本报告含封面及封底，符号“/”、“-”表示该项无内容； 2、样品已过筛； 3、检验地址：济南市高新区龙奥北路 1311 号。 | 14 | 氯离子（质量分数）（%）；水溶性铬（Ⅵ）（mg/kg）；安定性-代用法；氧化镁（质量分数）（%）；标准稠度用水量（%）；放射性核素限量（内照射指数I!Ra!、外照射指数I!γ!）；强度（3d抗折（MPa）、28d抗折（MPa）、3d抗压（MPa）、28d抗压（MPa））；三氧化硫（质量分数）（%）；凝结时间（初凝（min）、终凝（min））
历城区小袁建筑材料销售店 | 山东省济南市历城区港沟街道凤岐路3811号凤歧建材市场B区15-18号 | 袁浩雷 | 袁浩雷15628916891 | 92370112MA7G3J7D3J |  | 山东省 | 济南市 | 历城区 | 济南世纪创新水泥有限公司 | 山东省济南市长清区崮云湖街道办事处山水工业园 | 0531-88360037 | 913701137357557705 | 其他企业 | 山东省 | 济南市 | 长清区 | 流通领域 | JNJD2314067 | JN2209666 | 刘霞,张斌 | 检8kg/备8kg | 25元/袋 | 9袋 | 2024-06-12 | 20240525/24C8110 | GB175-2007 GB6566-2010 GB31893-2015 | 合格品 | 市级专项监督抽查 | JSCZJ20240029 | 水泥 | 矿渣硅酸盐水泥 | 山水东岳图文商标 | P•S•A 42.5 | 济南市市场监督管理局 | 2024-06-12 | 20240626-20240731 | 2024-08-08 | 合格 | GB175-2007《通用硅酸盐水泥》 GB6566-2010 《建筑材料放射性核素限量》 GB31893-2015《水泥中水溶性铬（Ⅵ）的限量及测定方法》 《济南市水泥产品质量监督抽查实施细则（2024年版）》 | 1、本报告含封面及封底，符号“/”、“-”表示该项无内容； 2、样品已过筛； 3、检验地址：济南市高新区龙奥北路 1311 号。 | 14 | 氯离子（质量分数）（%）；水溶性铬（Ⅵ）（mg/kg）；安定性-代用法；氧化镁（质量分数）（%）；标准稠度用水量（%）；放射性核素限量（内照射指数I!Ra!、外照射指数I!γ!）；强度（3d抗折（MPa）、28d抗折（MPa）、3d抗压（MPa）、28d抗压（MPa））；三氧化硫（质量分数）（%）；凝结时间（初凝（min）、终凝（min））
历城区小康装饰材料经销店（个体工商户） | 山东省济南市历城区港沟街道凤歧建材市场东区6号、8号 | 康圣旺 | 康圣旺16605401722 | 92370112MAD1ABAL1N |  | 山东省 | 济南市 | 历城区 | 济南世纪创新水泥有限公司 | 山东省济南市长清区崮云湖街道办事处山水工业园 | 0531-88360037 | 913701137357557705 | 其他企业 | 山东省 | 济南市 | 长清区 | 流通领域 | JNJD2314066 | JN2209665 | 刘霞,杨昊 | 检8kg/备8kg | 28元/袋 | 23袋 | 2024-06-07 | 20240530/24C8115 | GB175-2007 GB6566-2010 GB31893-2015 | 合格品 | 市级专项监督抽查 | JSCZJ20240028 | 水泥 | 矿渣硅酸盐水泥 | 山水东岳图文商标 | P•S•A 42.5 | 济南市市场监督管理局 | 2024-06-07 | 20240626-20240731 | 2024-08-08 | 合格 | GB175-2007《通用硅酸盐水泥》 GB6566-2010 《建筑材料放射性核素限量》 GB31893-2015《水泥中水溶性铬（Ⅵ）的限量及测定方法》 《济南市水泥产品质量监督抽查实施细则（2024年版）》 | 1、本报告含封面及封底，符号“/”、“-”表示该项无内容； 2、样品已过筛； 3、检验地址：济南市高新区龙奥北路 1311 号。 | 14 | 氯离子（质量分数）（%）；水溶性铬（Ⅵ）（mg/kg）；安定性-代用法；氧化镁（质量分数）（%）；标准稠度用水量（%）；放射性核素限量（内照射指数I!Ra!、外照射指数I!γ!）；强度（3d抗折（MPa）、28d抗折（MPa）、3d抗压（MPa）、28d抗压（MPa））；三氧化硫（质量分数）（%）；凝结时间（初凝（min）、终凝（min））
高新开发区华蕾建材销售经营部 | 山东省济南市高新区牛旺庄12号 | 胡红蕾 | 胡红蕾13553198875 | 92370100MA3NF8G415 |  | 山东省 | 济南市 | 高新区 | 商河山水水泥有限公司 | 山东省济南市商河县玉皇庙街道办事处杨庄铺乡省道248线路西、白玉路南 | 0531-59531518 | 91370126MA3UU7M37E | 其他企业 | 山东省 | 济南市 | 商河县 | 流通领域 | JNJD2314070 | JN2209668 | 刘霞,张斌 | 检8kg/备8kg | 22元/袋 | 3袋 | 2024-06-13 | 20240525/24C4038 | GB175-2007 GB6566-2010 GB31893-2015 | 合格品 | 市级专项监督抽查 | JSCZJ20240026 | 水泥 | 复合硅酸盐水泥 | 山水东岳图文商标 | P•C 42.5 | 济南市市场监督管理局 | 2024-06-13 | 20240626-20240730 | 2024-08-08 | 合格 | GB175-2007《通用硅酸盐水泥》 GB6566-2010 《建筑材料放射性核素限量》 GB31893-2015《水泥中水溶性铬（Ⅵ）的限量及测定方法》 《济南市水泥产品质量监督抽查实施细则（2024年版）》 | 1、本报告含封面及封底，符号“/”、“-”表示该项无内容； 2、样品已过筛； 3、检验地址：济南市高新区龙奥北路 1311 号。 | 14 | 氯离子（质量分数）（%）；水溶性铬（Ⅵ）（mg/kg）；安定性-代用法；氧化镁（质量分数）（%）；标准稠度用水量（%）；放射性核素限量（内照射指数I!Ra!、外照射指数I!γ!）；强度（3d抗折（MPa）、28d抗折（MPa）、3d抗压（MPa）、28d抗压（MPa））；三氧化硫（质量分数）（%）；凝结时间（初凝（min）、终凝（min））
市中区延轩建材经营部 | 山东省济南市市中区十六里河办事处北康村振海市场西南角 | 王金兰 | 王金兰13964185033 | 92370103MA3QRCE640 |  | 山东省 | 济南市 | 市中区 | 济南世纪创新水泥有限公司 | 山东省济南市长清区崮云湖街道办事处山水工业园 | 0531-88360037 | 913701137357557705 | 其他企业 | 山东省 | 济南市 | 长清区 | 流通领域 | JNJD2314065 | JN2209664 | 杨昊,张斌 | 检8kg/备8kg | 23元/袋 | 6吨 | 2024-05-30 | 20240526/24C8111 | GB175-2007 GB6566-2010 GB31893-2015 | 合格品 | 市级专项监督抽查 | JSCZJ20240025 | 水泥 | 复合硅酸盐水泥 | 山水东岳 | P•C 42.5 | 济南市市场监督管理局 | 2024-05-30 | 20240626-20240730 | 2024-08-08 | 合格 | GB175-2007《通用硅酸盐水泥》 GB6566-2010 《建筑材料放射性核素限量》 GB31893-2015《水泥中水溶性铬（Ⅵ）的限量及测定方法》 《济南市水泥产品质量监督抽查实施细则（2024年版）》 | 1、本报告含封面及封底，符号“/”、“-”表示该项无内容； 2、样品已过筛； 3、检验地址：济南市高新区龙奥北路 1311 号。 | 14 | 氯离子（质量分数）（%）；水溶性铬（Ⅵ）（mg/kg）；安定性-代用法；氧化镁（质量分数）（%）；标准稠度用水量（%）；放射性核素限量（内照射指数I!Ra!、外照射指数I!γ!）；强度（3d抗折（MPa）、28d抗折（MPa）、3d抗压（MPa）、28d抗压（MPa））；三氧化硫（质量分数）（%）；凝结时间（初凝（min）、终凝（min））
莱芜连云水泥有限公司 | 山东省济南市莱芜区高庄街道办事处鄂庄村南 | 谷涛 | 谷涛15020890623 | 91371200169534841G | 其他企业 | 山东省 | 济南市 | 莱芜区 | 莱芜连云水泥有限公司 | 山东省济南市莱芜区高庄街道办事处鄂庄村南 | 谷涛15020890623 | 91371200169534841G | 其他企业 | 山东省 | 济南市 | 莱芜区 | 生产领域 | JNJD2314058 | JN2209657 | 刘霞,张斌 | 检8kg/备8kg | 230元/吨 | 1000吨 | 2024-05-23 | 20240523/P105 | GB175-2007 GB6566-2010 GB31893-2015 | 合格品 | 市级专项监督抽查 | JSCZJ20240024 | 水泥 | 复合硅酸盐水泥 | 连云 | P•C 42.5 | 济南市市场监督管理局 | 2024-05-23 | 20240626-20240730 | 2024-08-08 | 合格 | GB175-2007《通用硅酸盐水泥》 GB6566-2010 《建筑材料放射性核素限量》 GB31893-2015《水泥中水溶性铬（Ⅵ）的限量及测定方法》 《济南市水泥产品质量监督抽查实施细则（2024年版）》 | 1、本报告含封面及封底，符号“/”、“-”表示该项无内容； 2、样品已过筛； 3、检验地址：济南市高新区龙奥北路 1311 号。 | 14 | 氯离子（质量分数）（%）；水溶性铬（Ⅵ）（mg/kg）；安定性-代用法；氧化镁（质量分数）（%）；标准稠度用水量（%）；放射性核素限量（内照射指数I!Ra!、外照射指数I!γ!）；强度（3d抗折（MPa）、28d抗折（MPa）、3d抗压（MPa）、28d抗压（MPa））；三氧化硫（质量分数）（%）；凝结时间（初凝（min）、终凝（min））
济南市济阳区鸿大建材厂（个人独资） | 山东省济南市济阳区垛石街道中索村北500米省道241线东侧 | 张永胜 | 张永胜18606460716 | 91370125MA3C897KXR | 私营（含个体） | 山东省 | 济南市 | 济阳区 | 济南市济阳区鸿大建材厂（个人独资） | 山东省济南市济阳区垛石街道中索村北500米省道241线东侧 | 张永胜18606460716 | 91370125MA3C897KXR | 私营（含个体） | 山东省 | 济南市 | 济阳区 | 生产领域 | JNJD2314057 | JN2209656 | 刘霞,张斌 | 检8kg/备8kg | 210元/吨 | 400吨 | 2024-05-17 | 20240515/4P3 | GB175-2007 GB6566-2010 GB31893-2015 | 合格品 | 市级专项监督抽查 | JSCZJ20240023 | 水泥 | 复合硅酸盐水泥 | 秀丽山水图文商标 | P•C 42.5 | 济南市市场监督管理局 | 2024-05-17 | 20240626-20240730 | 2024-08-08 | 合格 | GB175-2007《通用硅酸盐水泥》 GB6566-2010 《建筑材料放射性核素限量》 GB31893-2015《水泥中水溶性铬（Ⅵ）的限量及测定方法》 《济南市水泥产品质量监督抽查实施细则（2024年版）》 | 1、本报告含封面及封底，符号“/”、“-”表示该项无内容； 2、样品已过筛； 3、检验地址：济南市高新区龙奥北路 1311 号。 | 14 | 氯离子（质量分数）（%）；水溶性铬（Ⅵ）（mg/kg）；安定性-代用法；氧化镁（质量分数）（%）；标准稠度用水量（%）；放射性核素限量（内照射指数I!Ra!、外照射指数I!γ!）；强度（3d抗折（MPa）、28d抗折（MPa）、3d抗压（MPa）、28d抗压（MPa））；三氧化硫（质量分数）（%）；凝结时间（初凝（min）、终凝（min））
山东鲁碧建材有限公司 | 济南市钢城区颜庄镇驻地 | 吕新锋 | 吕新锋18663498285 | 91371200613720051X | 其他企业 | 山东省 | 济南市 | 钢城区 | 山东鲁碧建材有限公司 | 济南市钢城区颜庄镇驻地 | 吕新锋18663498285 | 91371200613720051X | 其他企业 | 山东省 | 济南市 | 钢城区 | 生产领域 | JNJD2314053 | JN2209653 | 刘霞,张斌 | 检8kg/备8kg | 240元/吨 | 1000吨 | 2024-05-16 | 20240516/SP4 002 | GB175-2007 GB6566-2010 GB31893-2015 | 合格品 | 市级专项监督抽查 | JSCZJ20240022 | 水泥 | 复合硅酸盐水泥 | / | P•C 42.5 | 济南市市场监督管理局 | 2024-05-16 | 20240626-20240730 | 2024-08-08 | 合格 | GB175-2007《通用硅酸盐水泥》 GB6566-2010 《建筑材料放射性核素限量》 GB31893-2015《水泥中水溶性铬（Ⅵ）的限量及测定方法》 《济南市水泥产品质量监督抽查实施细则（2024年版）》 | 1、本报告含封面及封底，符号“/”、“-”表示该项无内容； 2、样品已过筛； 3、检验地址：济南市高新区龙奥北路 1311 号。 | 14 | 氯离子（质量分数）（%）；水溶性铬（Ⅵ）（mg/kg）；安定性-代用法；氧化镁（质量分数）（%）；标准稠度用水量（%）；放射性核素限量（内照射指数I!Ra!、外照射指数I!γ!）；强度（3d抗折（MPa）、28d抗折（MPa）、3d抗压（MPa）、28d抗压（MPa））；三氧化硫（质量分数）（%）；凝结时间（初凝（min）、终凝（min））
高新开发区华蕾建材销售经营部 | 山东省济南市高新区牛旺庄12号 | 胡红蕾 | 胡红蕾13553198875 | 92370100MA3NF8G415 |  | 山东省 | 济南市 | 高新区 | 济南龙升东海建材有限公司 | 山东省济南市章丘区刁镇街道茄庄工业园潘茄路南首东500米处 | - | 91370181772066026W | 其他企业 | 山东省 | 济南市 | 章丘区 | 流通领域 | JNJD2314069 | JN2209668 | 刘霞,张斌 | 检8kg/备8kg | 20元/袋 | 10袋 | 2024-06-13 | 20240529/- | GB175-2007 GB6566-2010 GB31893-2015 | 合格品 | 市级专项监督抽查 | JSCZJ20240021 | 水泥 | 普通硅酸盐水泥 | 鲁东海图文商标 | P•O 42.5 | 济南市市场监督管理局 | 2024-06-13 | 20240626-20240730 | 2024-08-08 | 合格 | GB175-2007《通用硅酸盐水泥》 GB6566-2010 《建筑材料放射性核素限量》 GB31893-2015《水泥中水溶性铬（Ⅵ）的限量及测定方法》 《济南市水泥产品质量监督抽查实施细则（2024年版）》 | 1、本报告含封面及封底，符号“/”、“-”表示该项无内容； 2、样品已过筛； 3、检验地址：济南市高新区龙奥北路 1311 号。 | 15 | 氯离子（质量分数）（%）；水溶性铬（Ⅵ）（mg/kg）；安定性-代用法；氧化镁（质量分数）（%）；标准稠度用水量（%）；放射性核素限量（内照射指数I!Ra!、外照射指数I!γ!）；强度（3d抗折（MPa）、28d抗折（MPa）、3d抗压（MPa）、28d抗压（MPa））；三氧化硫（质量分数）（%）；凝结时间（初凝（min）、终凝（min））；烧失量（质量分数）（%）
济南市天桥区鸿发建材经销处 | 济南市天桥区桑梓店镇308国道路北 | 韩正杰 | 韩正杰15963136806 | 92370105MA3FDL4R01 |  | 山东省 | 济南市 | 天桥区 | 平阴山水水泥有限公司 | 山东省济南市平阴县安城镇东毛铺村29号 | 0531-87659999 | 9137010076001558X0 | 其他企业 | 山东省 | 济南市 | 平阴县 | 流通领域 | JNJD2314072 | JN2209671 | 刘霞,张斌 | 检8kg/备8kg | 25元/袋 | 5吨 | 2024-06-17 | 20240530/24C4046A2 | GB175-2007 GB6566-2010 GB31893-2015 | 合格品 | 市级专项监督抽查 | JSCZJ20240020 | 水泥 | 普通硅酸盐水泥 | 山水东岳图文商标 | P•O 42.5 | 济南市市场监督管理局 | 2024-06-17 | 20240626-20240730 | 2024-08-08 | 合格 | GB175-2007《通用硅酸盐水泥》 GB6566-2010 《建筑材料放射性核素限量》 GB31893-2015《水泥中水溶性铬（Ⅵ）的限量及测定方法》 《济南市水泥产品质量监督抽查实施细则（2024年版）》 | 1、本报告含封面及封底，符号“/”、“-”表示该项无内容； 2、样品已过筛； 3、检验地址：济南市高新区龙奥北路 1311 号。 | 15 | 氯离子（质量分数）（%）；水溶性铬（Ⅵ）（mg/kg）；安定性-代用法；氧化镁（质量分数）（%）；标准稠度用水量（%）；放射性核素限量（内照射指数I!Ra!、外照射指数I!γ!）；强度（3d抗折（MPa）、28d抗折（MPa）、3d抗压（MPa）、28d抗压（MPa））；三氧化硫（质量分数）（%）；凝结时间（初凝（min）、终凝（min））；烧失量（质量分数）（%）
济南市天桥区金岭建材经营部 | 山东省济南市天桥区桑梓店街道办事处小张村308国道北派出所东邻 | 史金岭 | 史金岭13306416131 | 92370105MA3M64T78R |  | 山东省 | 济南市 | 天桥区 | 枣庄市鲁光水泥有限公司 | 山东省枣庄市市中区西王庄镇天齐庙村北 | 0632-3712298 | 913704026619619414 | 其他企业 | 山东省 | 枣庄市 | 市中区 | 流通领域 | JNJD2314071 | JN2209670 | 刘霞,张斌 | 检8kg/备8kg | 30元/袋 | 15袋 | 2024-06-17 | 20240522/5A055 | GB175-2007 GB6566-2010 GB31893-2015 | 合格品 | 市级专项监督抽查 | JSCZJ20240019 | 水泥 | 普通硅酸盐水泥 | 中岩图文商标 | P•O 42.5 | 济南市市场监督管理局 | 2024-06-17 | 20240626-20240729 | 2024-08-08 | 合格 | GB175-2007《通用硅酸盐水泥》 GB6566-2010 《建筑材料放射性核素限量》 GB31893-2015《水泥中水溶性铬（Ⅵ）的限量及测定方法》 《济南市水泥产品质量监督抽查实施细则（2024年版）》 | 1、本报告含封面及封底，符号“/”、“-”表示该项无内容； 2、样品已过筛； 3、检验地址：济南市高新区龙奥北路 1311 号。 | 15 | 氯离子（质量分数）（%）；水溶性铬（Ⅵ）（mg/kg）；安定性-代用法；氧化镁（质量分数）（%）；标准稠度用水量（%）；放射性核素限量（内照射指数I!Ra!、外照射指数I!γ!）；强度（3d抗折（MPa）、28d抗折（MPa）、3d抗压（MPa）、28d抗压（MPa））；三氧化硫（质量分数）（%）；凝结时间（初凝（min）、终凝（min））；烧失量（质量分数）（%）
莱芜连云水泥有限公司 | 山东省济南市莱芜区高庄街道办事处鄂庄村南 | 张彬 | 张彬18663453608 | 91371200169534841G | 其他企业 | 山东省 | 济南市 | 莱芜区 | 莱芜连云水泥有限公司 | 山东省济南市莱芜区高庄街道办事处鄂庄村南 | 张彬18663453608 | 91371200169534841G | 其他企业 | 山东省 | 济南市 | 莱芜区 | 生产领域 | JNJD2314054 | JN2209654 | 刘霞,张斌 | 检8kg/备8kg | 220元/吨 | 10吨 | 2024-05-16 | 20240513/F037 | GB175-2007 GB6566-2010 GB31893-2015 | 合格品 | 市级专项监督抽查 | JSCZJ20240018 | 水泥 | 普通硅酸盐水泥 | 连云图文商标 | P•O 42.5 | 济南市市场监督管理局 | 2024-05-16 | 20240626-20240729 | 2024-08-08 | 合格 | GB175-2007《通用硅酸盐水泥》 GB6566-2010 《建筑材料放射性核素限量》 GB31893-2015《水泥中水溶性铬（Ⅵ）的限量及测定方法》 《济南市水泥产品质量监督抽查实施细则（2024年版）》 | 1、本报告含封面及封底，符号“/”、“-”表示该项无内容； 2、样品已过筛；取样地点：莱芜万隆新型建材有限公司成品库；执法抽检； 3、检验地址：济南市高新区龙奥北路 1311 号。 | 15 | 氯离子（质量分数）（%）；水溶性铬（Ⅵ）（mg/kg）；安定性-代用法；氧化镁（质量分数）（%）；标准稠度用水量（%）；放射性核素限量（内照射指数I!Ra!、外照射指数I!γ!）；强度（3d抗折（MPa）、28d抗折（MPa）、3d抗压（MPa）、28d抗压（MPa））；三氧化硫（质量分数）（%）；凝结时间（初凝（min）、终凝（min））；烧失量（质量分数）（%）
商河山水水泥有限公司 | 山东省济南市商河县玉皇庙街道办事处杨庄铺乡省道248线路西、白玉路南 | 赵耀军 | 赵耀军15966051815 | 91370126MA3UU7M37E | 其他企业 | 山东省 | 济南市 | 商河县 | 商河山水水泥有限公司 | 山东省济南市商河县玉皇庙街道办事处杨庄铺乡省道248线路西、白玉路南 | 赵耀军15966051815 | 91370126MA3UU7M37E | 其他企业 | 山东省 | 济南市 | 商河县 | 生产领域 | JNJD2314059 | JN2209658 | 刘霞,张斌 | 检8kg/备8kg | 280元/吨 | 8000吨 | 2024-05-27 | 20240525/24S2204 | GB175-2007 GB6566-2010 GB31893-2015 | 合格品 | 市级专项监督抽查 | JSCZJ20240017 | 水泥 | 普通硅酸盐水泥 | 山水东岳 | P•O 42.5 | 济南市市场监督管理局 | 2024-05-27 | 20240626-20240729 | 2024-08-08 | 合格 | GB175-2007《通用硅酸盐水泥》 GB6566-2010 《建筑材料放射性核素限量》 GB31893-2015《水泥中水溶性铬（Ⅵ）的限量及测定方法》 《济南市水泥产品质量监督抽查实施细则（2024年版）》 | 1、本报告含封面及封底，符号“/”、“-”表示该项无内容； 2、样品已过筛； 3、检验地址：济南市高新区龙奥北路 1311 号。 | 15 | 氯离子（质量分数）（%）；水溶性铬（Ⅵ）（mg/kg）；安定性-代用法；氧化镁（质量分数）（%）；标准稠度用水量（%）；放射性核素限量（内照射指数I!Ra!、外照射指数I!γ!）；强度（3d抗折（MPa）、28d抗折（MPa）、3d抗压（MPa）、28d抗压（MPa））；三氧化硫（质量分数）（%）；凝结时间（初凝（min）、终凝（min））；烧失量（质量分数）（%）
平阴山水水泥有限公司 | 山东省济南市平阴县安城镇东毛铺村29号 | 侯昆 | 侯昆18615568557 | 9137010076001558X0 | 其他企业 | 山东省 | 济南市 | 平阴县 | 平阴山水水泥有限公司 | 山东省济南市平阴县安城镇东毛铺村29号 | 侯昆18615568557 | 9137010076001558X0 | 其他企业 | 山东省 | 济南市 | 平阴县 | 生产领域 | JNJD2314062 | JN2209661 | 刘霞,张斌 | 检8kg/备8kg | 260元/吨 | 1000吨 | 2024-05-29 | 20240529/24S4297 | GB175-2007 GB6566-2010 GB31893-2015 | 合格品 | 市级专项监督抽查 | JSCZJ20240016 | 水泥 | 普通硅酸盐水泥 | 山水东岳图文商标 | P•O 42.5 | 济南市市场监督管理局 | 2024-05-29 | 20240626-20240729 | 2024-08-08 | 合格 | GB175-2007《通用硅酸盐水泥》 GB6566-2010 《建筑材料放射性核素限量》 GB31893-2015《水泥中水溶性铬（Ⅵ）的限量及测定方法》 《济南市水泥产品质量监督抽查实施细则（2024年版）》 | 1、本报告含封面及封底，符号“/”、“-”表示该项无内容； 2、样品已过筛； 3、检验地址：济南市高新区龙奥北路 1311 号。 | 15 | 氯离子（质量分数）（%）；水溶性铬（Ⅵ）（mg/kg）；安定性-代用法；氧化镁（质量分数）（%）；标准稠度用水量（%）；放射性核素限量（内照射指数I!Ra!、外照射指数I!γ!）；强度（3d抗折（MPa）、28d抗折（MPa）、3d抗压（MPa）、28d抗压（MPa））；三氧化硫（质量分数）（%）；凝结时间（初凝（min）、终凝（min））；烧失量（质量分数）（%）
山东鑫利鑫新型建材有限公司 | 山东省济南市章丘区官庄街道普雪路以东100米济青高速公路南线以南500米 | 董伟 | 董伟13854155666 | 91370181163446840L | 集体 | 山东省 | 济南市 | 章丘区 | 山东鑫利鑫新型建材有限公司 | 山东省济南市章丘区官庄街道普雪路以东100米济青高速公路南线以南500米 | 董伟13854155666 | 91370181163446840L | 集体 | 山东省 | 济南市 | 章丘区 | 生产领域 | JNJD2314051 | JN2209651 | 刘霞,张斌 | 检8kg/备8kg | 270元/吨 | 260吨 | 2024-05-15 | 20240511/005 | GB175-2007 GB6566-2010 GB31893-2015 | 合格品 | 市级专项监督抽查 | JSCZJ20240015 | 水泥 | 普通硅酸盐水泥 | 路港图文商标 | P•O 42.5 | 济南市市场监督管理局 | 2024-05-15 | 20240626-20240729 | 2024-08-08 | 合格 | GB175-2007《通用硅酸盐水泥》 GB6566-2010 《建筑材料放射性核素限量》 GB31893-2015《水泥中水溶性铬（Ⅵ）的限量及测定方法》 《济南市水泥产品质量监督抽查实施细则（2024年版）》 | 1、本报告含封面及封底，符号“/”、“-”表示该项无内容； 2、样品已过筛； 3、检验地址：济南市高新区龙奥北路 1311 号。 | 15 | 氯离子（质量分数）（%）；水溶性铬（Ⅵ）（mg/kg）；安定性-代用法；氧化镁（质量分数）（%）；标准稠度用水量（%）；放射性核素限量（内照射指数I!Ra!、外照射指数I!γ!）；强度（3d抗折（MPa）、28d抗折（MPa）、3d抗压（MPa）、28d抗压（MPa））；三氧化硫（质量分数）（%）；凝结时间（初凝（min）、终凝（min））；烧失量（质量分数）（%）
济南世纪创新水泥有限公司 | 山东省济南市长清区崮云湖街道办事处山水工业园 | 刘振华 | 刘振华15953182792 | 913701137357557705 | 其他企业 | 山东省 | 济南市 | 长清区 | 济南世纪创新水泥有限公司 | 山东省济南市长清区崮云湖街道办事处山水工业园 | 刘振华15953182792 | 913701137357557705 | 其他企业 | 山东省 | 济南市 | 长清区 | 生产领域 | JNJD2314064 | JN2209663 | 张斌,杨昊 | 检8kg/备8kg | 270元/吨 | 500吨 | 2024-05-30 | 20240528/24C2077 | GB175-2007 GB6566-2010 GB31893-2015 | 合格品 | 市级专项监督抽查 | JSCZJ20240014 | 水泥 | 普通硅酸盐水泥 | 山水东岳 | P•O 42.5 | 济南市市场监督管理局 | 2024-05-30 | 20240626-20240729 | 2024-08-08 | 合格 | GB175-2007《通用硅酸盐水泥》 GB6566-2010 《建筑材料放射性核素限量》 GB31893-2015《水泥中水溶性铬（Ⅵ）的限量及测定方法》 《济南市水泥产品质量监督抽查实施细则（2024年版）》 | 1、本报告含封面及封底，符号“/”、“-”表示该项无内容； 2、样品已过筛； 3、检验地址：济南市高新区龙奥北路 1311 号。 | 15 | 氯离子（质量分数）（%）；水溶性铬（Ⅵ）（mg/kg）；安定性-代用法；氧化镁（质量分数）（%）；标准稠度用水量（%）；放射性核素限量（内照射指数I!Ra!、外照射指数I!γ!）；强度（3d抗折（MPa）、28d抗折（MPa）、3d抗压（MPa）、28d抗压（MPa））；三氧化硫（质量分数）（%）；凝结时间（初凝（min）、终凝（min））；烧失量（质量分数）（%）
章丘华明水泥有限公司 | 山东省济南市章丘区官庄街道办事处济王路南 | 王绍忠 | 王绍忠15169138088 | 91370181163471042G | 其他企业 | 山东省 | 济南市 | 章丘区 | 章丘华明水泥有限公司 | 山东省济南市章丘区官庄街道办事处济王路南 | 王绍忠15169138088 | 91370181163471042G | 其他企业 | 山东省 | 济南市 | 章丘区 | 生产领域 | JNJD2314052 | JN2209652 | 刘霞,张斌 | 检8kg/备8kg | 240元/吨 | 3万吨 | 2024-05-15 | 20240323/F1-98 | GB175-2007 GB6566-2010 GB31893-2015 | 合格品 | 市级专项监督抽查 | JSCZJ20240013 | 水泥 | 普通硅酸盐水泥 | 绣泉图文商标 | P•O 42.5 | 济南市市场监督管理局 | 2024-05-15 | 20240626-20240729 | 2024-08-08 | 合格 | GB175-2007《通用硅酸盐水泥》 GB6566-2010 《建筑材料放射性核素限量》 GB31893-2015《水泥中水溶性铬（Ⅵ）的限量及测定方法》 《济南市水泥产品质量监督抽查实施细则（2024年版）》 | 1、本报告含封面及封底，符号“/”、“-”表示该项无内容； 2、样品已过筛； 3、检验地址：济南市高新区龙奥北路 1311 号。 | 15 | 氯离子（质量分数）（%）；水溶性铬（Ⅵ）（mg/kg）；安定性-代用法；氧化镁（质量分数）（%）；标准稠度用水量（%）；放射性核素限量（内照射指数I!Ra!、外照射指数I!γ!）；强度（3d抗折（MPa）、28d抗折（MPa）、3d抗压（MPa）、28d抗压（MPa））；三氧化硫（质量分数）（%）；凝结时间（初凝（min）、终凝（min））；烧失量（质量分数）（%）
济南万华水泥有限责任公司 | 山东省济南市章丘区文祖街道驻地西南角 | 辛长久 | 辛长久15098771908 | 91370181774194283W | 其他企业 | 山东省 | 济南市 | 章丘区 | 济南万华水泥有限责任公司 | 山东省济南市章丘区文祖街道驻地西南角 | 辛长久15098771908 | 91370181774194283W | 其他企业 | 山东省 | 济南市 | 章丘区 | 生产领域 | JNJD2314061 | JN2209660 | 张莉莉,刘霞,张斌 | 检8kg/备8kg | 230元/吨 | 1000吨 | 2024-05-28 | 20240525/4S-2132 | GB175-2007 GB6566-2010 GB31893-2015 | 合格品 | 市级专项监督抽查 | JSCZJ20240012 | 水泥 | 普通硅酸盐水泥 | 万华图文商标 | P•O 42.5 | 济南市市场监督管理局 | 2024-05-28 | 20240626-20240729 | 2024-08-08 | 合格 | GB175-2007《通用硅酸盐水泥》 GB6566-2010 《建筑材料放射性核素限量》 GB31893-2015《水泥中水溶性铬（Ⅵ）的限量及测定方法》 《济南市水泥产品质量监督抽查实施细则（2024年版）》 | 1、本报告含封面及封底，符号“/”、“-”表示该项无内容； 2、样品已过筛； 3、检验地址：济南市高新区龙奥北路 1311 号。 | 15 | 氯离子（质量分数）（%）；水溶性铬（Ⅵ）（mg/kg）；安定性-代用法；氧化镁（质量分数）（%）；标准稠度用水量（%）；放射性核素限量（内照射指数I!Ra!、外照射指数I!γ!）；强度（3d抗折（MPa）、28d抗折（MPa）、3d抗压（MPa）、28d抗压（MPa））；三氧化硫（质量分数）（%）；凝结时间（初凝（min）、终凝（min））；烧失量（质量分数）（%）

## 检验项目
报告编号 | 检验项目 | 项目内容 | 依据标准 | 检测方法标准 | 技术要求 | 单位 | 检验结果 | 指标性质 | 单项判定
JSCZJ20240027 | 三氧化硫（质量分数）（%） | 三氧化硫（质量分数）（%） | GB175-2007 | GB/T176-2017 | ≤3.5 |  | 2.17 | 安全性能指标 | 合格
JSCZJ20240027 | 氯离子（质量分数）（%） | 氯离子（质量分数）（%） | GB175-2007 | GB/T176-2017 | ≤0.06 |  | 0.036 | 安全性能指标 | 合格
JSCZJ20240027 | 氧化镁（质量分数）（%） | 氧化镁（质量分数）（%） | GB175-2007 | GB/T176-2017 | ≤6.0 |  | 3.67 | 安全性能指标 | 合格
JSCZJ20240027 | 凝结时间 | 初凝（min） | GB175-2007 | GB/T1346-2011 | ≥45 |  | 382 | 安全性能指标 | 合格
JSCZJ20240027 | 凝结时间 | 终凝（min） | GB175-2007 | GB/T1346-2011 | ≤600 |  | 437 | 安全性能指标 | 合格
JSCZJ20240027 | 安定性 | 代用法 | GB175-2007 | GB/T1346-2011 | 试饼无裂缝，用钢直尺检查无弯曲 |  | 试饼无裂缝，用钢直尺检查无弯曲 | 安全性能指标 | 合格
JSCZJ20240027 | 强度 | 3d抗折（MPa） | GB175-2007 | GB/T17671-2021 | ≥3.5 |  | 平均值=4.1 （4.2,4.1,4.0） | 安全性能指标 | 合格
JSCZJ20240027 | 强度 | 28d抗折（MPa） | GB175-2007 | GB/T17671-2021 | ≥6.5 |  | 平均值=9.2 （9.0,9.4,9.2） | 安全性能指标 | 合格
JSCZJ20240027 | 强度 | 3d抗压（MPa） | GB175-2007 | GB/T17671-2021 | ≥15.0 |  | 平均值=19.2 (19.2,19.4,18.9,19.4,19.1,19.3) | 安全性能指标 | 合格
JSCZJ20240027 | 强度 | 28d抗压（MPa） | GB175-2007 | GB/T17671-2021 | ≥42.5 |  | 平均值=42.7 (42.7,43.1,42.5,43.0,42.4,42.6) | 安全性能指标 | 合格
JSCZJ20240027 | 放射性核素限量 | 内照射指数I!Ra! | GB6566-2010 | GB6566-2010 | ≤1.0 |  | 0.3 | 安全性能指标 | 合格
JSCZJ20240027 | 放射性核素限量 | 外照射指数I!γ! | GB6566-2010 | GB6566-2010 | ≤1.0 |  | 0.3 | 安全性能指标 | 合格
JSCZJ20240027 | 水溶性铬（Ⅵ）（mg/kg） | 水溶性铬（Ⅵ）（mg/kg） | GB31893-2015 | GB31893-2015 | ≤10.00 |  | 1.50 | 安全性能指标 | 合格
JSCZJ20240027 | 标准稠度用水量（%） | 标准稠度用水量（%） | GB/T1346-2011 | GB/T1346-2011 | / |  | 33.4 | 安全性能指标 | 不予判定
JSCZJ20240031 | 三氧化硫（质量分数）（%） | 三氧化硫（质量分数）（%） | GB175-2007 | GB/T176-2017 | ≤4.0 |  | 2.57 | 安全性能指标 | 合格
JSCZJ20240031 | 氯离子（质量分数）（%） | 氯离子（质量分数）（%） | GB175-2007 | GB/T176-2017 | ≤0.06 |  | 0.044 | 安全性能指标 | 合格
JSCZJ20240031 | 凝结时间 | 初凝（min） | GB175-2007 | GB/T1346-2011 | ≥45 |  | 205 | 安全性能指标 | 合格
JSCZJ20240031 | 凝结时间 | 终凝（min） | GB175-2007 | GB/T1346-2011 | ≤600 |  | 258 | 安全性能指标 | 合格
JSCZJ20240031 | 安定性 | 代用法 | GB175-2007 | GB/T1346-2011 | 试饼无裂缝，用钢直尺检查无弯曲 |  | 试饼无裂缝，用钢直尺检查无弯曲 | 安全性能指标 | 合格
JSCZJ20240031 | 强度 | 3d抗折（MPa） | GB175-2007 | GB/T17671-2021 | ≥2.5 |  | 平均值=5.8 （5.8,5.7,6.0） | 安全性能指标 | 合格
JSCZJ20240031 | 强度 | 28d抗折（MPa） | GB175-2007 | GB/T17671-2021 | ≥5.5 |  | 平均值=8.8 （8.8,8.6,8.9） | 安全性能指标 | 合格
JSCZJ20240031 | 强度 | 3d抗压（MPa） | GB175-2007 | GB/T17671-2021 | ≥10.0 |  | 平均值=27.2 (27.2,27.5,27.0,27.4,26.9,27.4) | 安全性能指标 | 合格
JSCZJ20240031 | 强度 | 28d抗压（MPa） | GB175-2007 | GB/T17671-2021 | ≥32.5 |  | 平均值=50.6 (50.8,50.6,50.5,50.9,50.6,50.5) | 安全性能指标 | 合格
JSCZJ20240031 | 放射性核素限量 | 内照射指数I!Ra! | GB6566-2010 | GB6566-2010 | ≤1.0 |  | 0.2 | 安全性能指标 | 合格
JSCZJ20240031 | 放射性核素限量 | 外照射指数I!γ! | GB6566-2010 | GB6566-2010 | ≤1.0 |  | 0.2 | 安全性能指标 | 合格
JSCZJ20240031 | 水溶性铬（Ⅵ）（mg/kg） | 水溶性铬（Ⅵ）（mg/kg） | GB31893-2015 | GB31893-2015 | ≤10.00 |  | 1.50 | 安全性能指标 | 合格
JSCZJ20240031 | 标准稠度用水量（%） | 标准稠度用水量（%） | GB/T1346-2011 | GB/T1346-2011 | / |  | 28.4 | 安全性能指标 | 不予判定
JSCZJ20240030 | 三氧化硫（质量分数）（%） | 三氧化硫（质量分数）（%） | GB175-2007 | GB/T176-2017 | ≤4.0 |  | 2.32 | 安全性能指标 | 合格
JSCZJ20240030 | 氯离子（质量分数）（%） | 氯离子（质量分数）（%） | GB175-2007 | GB/T176-2017 | ≤0.06 |  | 0.042 | 安全性能指标 | 合格
JSCZJ20240030 | 氧化镁（质量分数）（%） | 氧化镁（质量分数）（%） | GB175-2007 | GB/T176-2017 | ≤6.0 |  | 3.60 | 安全性能指标 | 合格
JSCZJ20240030 | 凝结时间 | 初凝（min） | GB175-2007 | GB/T1346-2011 | ≥45 |  | 190 | 安全性能指标 | 合格
JSCZJ20240030 | 凝结时间 | 终凝（min） | GB175-2007 | GB/T1346-2011 | ≤600 |  | 245 | 安全性能指标 | 合格
JSCZJ20240030 | 安定性 | 代用法 | GB175-2007 | GB/T1346-2011 | 试饼无裂缝，用钢直尺检查无弯曲 |  | 试饼无裂缝，用钢直尺检查无弯曲 | 安全性能指标 | 合格
JSCZJ20240030 | 强度 | 3d抗折（MPa） | GB175-2007 | GB/T17671-2021 | ≥3.5 |  | 平均值=4.8 （4.9,4.8,4.7） | 安全性能指标 | 合格
JSCZJ20240030 | 强度 | 28d抗折（MPa） | GB175-2007 | GB/T17671-2021 | ≥6.5 |  | 平均值=8.6 （8.7,8.4,8.6） | 安全性能指标 | 合格
JSCZJ20240030 | 强度 | 3d抗压（MPa） | GB175-2007 | GB/T17671-2021 | ≥15.0 |  | 平均值=21.7 (21.9,21.7,21.9,21.9,21.4,21.6) | 安全性能指标 | 合格
JSCZJ20240030 | 强度 | 28d抗压（MPa） | GB175-2007 | GB/T17671-2021 | ≥42.5 |  | 平均值=52.2 (52.0,52.4,52.5,52.0,52.4,51.9) | 安全性能指标 | 合格
JSCZJ20240030 | 放射性核素限量 | 内照射指数I!Ra! | GB6566-2010 | GB6566-2010 | ≤1.0 |  | 0.3 | 安全性能指标 | 合格
JSCZJ20240030 | 放射性核素限量 | 外照射指数I!γ! | GB6566-2010 | GB6566-2010 | ≤1.0 |  | 0.3 | 安全性能指标 | 合格
JSCZJ20240030 | 水溶性铬（Ⅵ）（mg/kg） | 水溶性铬（Ⅵ）（mg/kg） | GB31893-2015 | GB31893-2015 | ≤10.00 |  | 1.00 | 安全性能指标 | 合格
JSCZJ20240030 | 标准稠度用水量（%） | 标准稠度用水量（%） | GB/T1346-2011 | GB/T1346-2011 | / |  | 29.4 | 安全性能指标 | 不予判定
JSCZJ20240029 | 三氧化硫（质量分数）（%） | 三氧化硫（质量分数）（%） | GB175-2007 | GB/T176-2017 | ≤4.0 |  | 2.31 | 安全性能指标 | 合格
JSCZJ20240029 | 氯离子（质量分数）（%） | 氯离子（质量分数）（%） | GB175-2007 | GB/T176-2017 | ≤0.06 |  | 0.040 | 安全性能指标 | 合格
JSCZJ20240029 | 氧化镁（质量分数）（%） | 氧化镁（质量分数）（%） | GB175-2007 | GB/T176-2017 | ≤6.0 |  | 3.59 | 安全性能指标 | 合格
JSCZJ20240029 | 凝结时间 | 初凝（min） | GB175-2007 | GB/T1346-2011 | ≥45 |  | 192 | 安全性能指标 | 合格
JSCZJ20240029 | 凝结时间 | 终凝（min） | GB175-2007 | GB/T1346-2011 | ≤600 |  | 247 | 安全性能指标 | 合格
JSCZJ20240029 | 安定性 | 代用法 | GB175-2007 | GB/T1346-2011 | 试饼无裂缝，用钢直尺检查无弯曲 |  | 试饼无裂缝，用钢直尺检查无弯曲 | 安全性能指标 | 合格
JSCZJ20240029 | 强度 | 3d抗折（MPa） | GB175-2007 | GB/T17671-2021 | ≥3.5 |  | 平均值=4.8 （4.8,5.0,4.7） | 安全性能指标 | 合格
JSCZJ20240029 | 强度 | 28d抗折（MPa） | GB175-2007 | GB/T17671-2021 | ≥6.5 |  | 平均值=8.6 （8.7,8.5,8.6） | 安全性能指标 | 合格
JSCZJ20240029 | 强度 | 3d抗压（MPa） | GB175-2007 | GB/T17671-2021 | ≥15.0 |  | 平均值=21.9 (21.8,22.0,22.2,21.8,22.0,21.8) | 安全性能指标 | 合格
JSCZJ20240029 | 强度 | 28d抗压（MPa） | GB175-2007 | GB/T17671-2021 | ≥42.5 |  | 平均值=52.2 (52.1,52.5,52.0,52.4,51.9,52.3) | 安全性能指标 | 合格
JSCZJ20240029 | 放射性核素限量 | 内照射指数I!Ra! | GB6566-2010 | GB6566-2010 | ≤1.0 |  | 0.3 | 安全性能指标 | 合格
JSCZJ20240029 | 放射性核素限量 | 外照射指数I!γ! | GB6566-2010 | GB6566-2010 | ≤1.0 |  | 0.3 | 安全性能指标 | 合格
JSCZJ20240029 | 水溶性铬（Ⅵ）（mg/kg） | 水溶性铬（Ⅵ）（mg/kg） | GB31893-2015 | GB31893-2015 | ≤10.00 |  | 1.00 | 安全性能指标 | 合格
JSCZJ20240029 | 标准稠度用水量（%） | 标准稠度用水量（%） | GB/T1346-2011 | GB/T1346-2011 | / |  | 29.4 | 安全性能指标 | 不予判定
JSCZJ20240028 | 三氧化硫（质量分数）（%） | 三氧化硫（质量分数）（%） | GB175-2007 | GB/T176-2017 | ≤4.0 |  | 2.36 | 安全性能指标 | 合格
JSCZJ20240028 | 氯离子（质量分数）（%） | 氯离子（质量分数）（%） | GB175-2007 | GB/T176-2017 | ≤0.06 |  | 0.042 | 安全性能指标 | 合格
JSCZJ20240028 | 氧化镁（质量分数）（%） | 氧化镁（质量分数）（%） | GB175-2007 | GB/T176-2017 | ≤6.0 |  | 3.61 | 安全性能指标 | 合格
JSCZJ20240028 | 凝结时间 | 初凝（min） | GB175-2007 | GB/T1346-2011 | ≥45 |  | 205 | 安全性能指标 | 合格
JSCZJ20240028 | 凝结时间 | 终凝（min） | GB175-2007 | GB/T1346-2011 | ≤600 |  | 257 | 安全性能指标 | 合格
JSCZJ20240028 | 安定性 | 代用法 | GB175-2007 | GB/T1346-2011 | 试饼无裂缝，用钢直尺检查无弯曲 |  | 试饼无裂缝，用钢直尺检查无弯曲 | 安全性能指标 | 合格
JSCZJ20240028 | 强度 | 3d抗折（MPa） | GB175-2007 | GB/T17671-2021 | ≥3.5 |  | 平均值=4.7 （4.7,4.8,4.6） | 安全性能指标 | 合格
JSCZJ20240028 | 强度 | 28d抗折（MPa） | GB175-2007 | GB/T17671-2021 | ≥6.5 |  | 平均值=8.3 （8.4,8.1,8.5） | 安全性能指标 | 合格
JSCZJ20240028 | 强度 | 3d抗压（MPa） | GB175-2007 | GB/T17671-2021 | ≥15.0 |  | 平均值=20.4 (20.4,20.6,20.1,20.7,20.4,20.3) | 安全性能指标 | 合格
JSCZJ20240028 | 强度 | 28d抗压（MPa） | GB175-2007 | GB/T17671-2021 | ≥42.5 |  | 平均值=52.4 (52.3,52.6,52.2,52.4,52.5,52.1) | 安全性能指标 | 合格
JSCZJ20240028 | 放射性核素限量 | 内照射指数I!Ra! | GB6566-2010 | GB6566-2010 | ≤1.0 |  | 0.3 | 安全性能指标 | 合格
JSCZJ20240028 | 放射性核素限量 | 外照射指数I!γ! | GB6566-2010 | GB6566-2010 | ≤1.0 |  | 0.3 | 安全性能指标 | 合格
JSCZJ20240028 | 水溶性铬（Ⅵ）（mg/kg） | 水溶性铬（Ⅵ）（mg/kg） | GB31893-2015 | GB31893-2015 | ≤10.00 |  | 1.00 | 安全性能指标 | 合格
JSCZJ20240028 | 标准稠度用水量（%） | 标准稠度用水量（%） | GB/T1346-2011 | GB/T1346-2011 | / |  | 29.8 | 安全性能指标 | 不予判定
JSCZJ20240026 | 三氧化硫（质量分数）（%） | 三氧化硫（质量分数）（%） | GB175-2007 | GB/T176-2017 | ≤3.5 |  | 2.05 | 安全性能指标 | 合格
JSCZJ20240026 | 氯离子（质量分数）（%） | 氯离子（质量分数）（%） | GB175-2007 | GB/T176-2017 | ≤0.06 |  | 0.042 | 安全性能指标 | 合格
JSCZJ20240026 | 氧化镁（质量分数）（%） | 氧化镁（质量分数）（%） | GB175-2007 | GB/T176-2017 | ≤6.0 |  | 4.24 | 安全性能指标 | 合格
JSCZJ20240026 | 凝结时间 | 初凝（min） | GB175-2007 | GB/T1346-2011 | ≥45 |  | 272 | 安全性能指标 | 合格
JSCZJ20240026 | 凝结时间 | 终凝（min） | GB175-2007 | GB/T1346-2011 | ≤600 |  | 330 | 安全性能指标 | 合格
JSCZJ20240026 | 安定性 | 代用法 | GB175-2007 | GB/T1346-2011 | 试饼无裂缝，用钢直尺检查无弯曲 |  | 试饼无裂缝，用钢直尺检查无弯曲 | 安全性能指标 | 合格
JSCZJ20240026 | 强度 | 3d抗折（MPa） | GB175-2007 | GB/T17671-2021 | ≥3.5 |  | 平均值=4.8 （4.7,4.9,4.8） | 安全性能指标 | 合格
JSCZJ20240026 | 强度 | 28d抗折（MPa） | GB175-2007 | GB/T17671-2021 | ≥6.5 |  | 平均值=7.6 （7.4,7.8,7.5） | 安全性能指标 | 合格
JSCZJ20240026 | 强度 | 3d抗压（MPa） | GB175-2007 | GB/T17671-2021 | ≥15.0 |  | 平均值=21.0 (20.8,21.2,20.6,21.0,21.1,21.3) | 安全性能指标 | 合格
JSCZJ20240026 | 强度 | 28d抗压（MPa） | GB175-2007 | GB/T17671-2021 | ≥42.5 |  | 平均值=48.2 (48.3,48.4,48.0,48.1,47.9,48.3) | 安全性能指标 | 合格
JSCZJ20240026 | 放射性核素限量 | 内照射指数I!Ra! | GB6566-2010 | GB6566-2010 | ≤1.0 |  | 0.3 | 安全性能指标 | 合格
JSCZJ20240026 | 放射性核素限量 | 外照射指数I!γ! | GB6566-2010 | GB6566-2010 | ≤1.0 |  | 0.3 | 安全性能指标 | 合格
JSCZJ20240026 | 水溶性铬（Ⅵ）（mg/kg） | 水溶性铬（Ⅵ）（mg/kg） | GB31893-2015 | GB31893-2015 | ≤10.00 |  | 0.50 | 安全性能指标 | 合格
JSCZJ20240026 | 标准稠度用水量（%） | 标准稠度用水量（%） | GB/T1346-2011 | GB/T1346-2011 | / |  | 30.5 | 安全性能指标 | 不予判定
JSCZJ20240025 | 三氧化硫（质量分数）（%） | 三氧化硫（质量分数）（%） | GB175-2007 | GB/T176-2017 | ≤3.5 |  | 2.38 | 安全性能指标 | 合格
JSCZJ20240025 | 氯离子（质量分数）（%） | 氯离子（质量分数）（%） | GB175-2007 | GB/T176-2017 | ≤0.06 |  | 0.048 | 安全性能指标 | 合格
JSCZJ20240025 | 氧化镁（质量分数）（%） | 氧化镁（质量分数）（%） | GB175-2007 | GB/T176-2017 | ≤6.0 |  | 3.63 | 安全性能指标 | 合格
JSCZJ20240025 | 凝结时间 | 初凝（min） | GB175-2007 | GB/T1346-2011 | ≥45 |  | 201 | 安全性能指标 | 合格
JSCZJ20240025 | 凝结时间 | 终凝（min） | GB175-2007 | GB/T1346-2011 | ≤600 |  | 258 | 安全性能指标 | 合格
JSCZJ20240025 | 安定性 | 代用法 | GB175-2007 | GB/T1346-2011 | 试饼无裂缝，用钢直尺检查无弯曲 |  | 试饼无裂缝，用钢直尺检查无弯曲 | 安全性能指标 | 合格
JSCZJ20240025 | 强度 | 3d抗折（MPa） | GB175-2007 | GB/T17671-2021 | ≥3.5 |  | 平均值=4.8 （4.6,4.9,4.8） | 安全性能指标 | 合格
JSCZJ20240025 | 强度 | 28d抗折（MPa） | GB175-2007 | GB/T17671-2021 | ≥6.5 |  | 平均值=8.4 （8.6,8.3,8.4） | 安全性能指标 | 合格
JSCZJ20240025 | 强度 | 3d抗压（MPa） | GB175-2007 | GB/T17671-2021 | ≥15.0 |  | 平均值=20.5 (20.3,20.6,20.4,20.1,20.6,20.7) | 安全性能指标 | 合格
JSCZJ20240025 | 强度 | 28d抗压（MPa） | GB175-2007 | GB/T17671-2021 | ≥42.5 |  | 平均值=51.8 (51.7,51.9,51.6,51.9,51.9,51.6) | 安全性能指标 | 合格
JSCZJ20240025 | 放射性核素限量 | 内照射指数I!Ra! | GB6566-2010 | GB6566-2010 | ≤1.0 |  | 0.3 | 安全性能指标 | 合格
JSCZJ20240025 | 放射性核素限量 | 外照射指数I!γ! | GB6566-2010 | GB6566-2010 | ≤1.0 |  | 0.3 | 安全性能指标 | 合格
JSCZJ20240025 | 水溶性铬（Ⅵ）（mg/kg） | 水溶性铬（Ⅵ）（mg/kg） | GB31893-2015 | GB31893-2015 | ≤10.00 |  | 1.00 | 安全性能指标 | 合格
JSCZJ20240025 | 标准稠度用水量（%） | 标准稠度用水量（%） | GB/T1346-2011 | GB/T1346-2011 | / |  | 29.8 | 安全性能指标 | 不予判定
JSCZJ20240024 | 三氧化硫（质量分数）（%） | 三氧化硫（质量分数）（%） | GB175-2007 | GB/T176-2017 | ≤3.5 |  | 2.54 | 安全性能指标 | 合格
JSCZJ20240024 | 氯离子（质量分数）（%） | 氯离子（质量分数）（%） | GB175-2007 | GB/T176-2017 | ≤0.06 |  | 0.038 | 安全性能指标 | 合格
JSCZJ20240024 | 氧化镁（质量分数）（%） | 氧化镁（质量分数）（%） | GB175-2007 | GB/T176-2017 | ≤6.0 |  | 4.71 | 安全性能指标 | 合格
JSCZJ20240024 | 凝结时间 | 初凝（min） | GB175-2007 | GB/T1346-2011 | ≥45 |  | 254 | 安全性能指标 | 合格
JSCZJ20240024 | 凝结时间 | 终凝（min） | GB175-2007 | GB/T1346-2011 | ≤600 |  | 309 | 安全性能指标 | 合格
JSCZJ20240024 | 安定性 | 代用法 | GB175-2007 | GB/T1346-2011 | 试饼无裂缝，用钢直尺检查无弯曲 |  | 试饼无裂缝，用钢直尺检查无弯曲 | 安全性能指标 | 合格
JSCZJ20240024 | 强度 | 3d抗折（MPa） | GB175-2007 | GB/T17671-2021 | ≥3.5 |  | 平均值=4.1 （4.0,4.2,4.1） | 安全性能指标 | 合格
JSCZJ20240024 | 强度 | 28d抗折（MPa） | GB175-2007 | GB/T17671-2021 | ≥6.5 |  | 平均值=8.5 （8.5,8.3,8.8） | 安全性能指标 | 合格
JSCZJ20240024 | 强度 | 3d抗压（MPa） | GB175-2007 | GB/T17671-2021 | ≥15.0 |  | 平均值=17.9 (17.7,18.1,17.8,17.5,17.8,18.2) | 安全性能指标 | 合格
JSCZJ20240024 | 强度 | 28d抗压（MPa） | GB175-2007 | GB/T17671-2021 | ≥42.5 |  | 平均值=51.2 (51.1,51.3,51.1,51.4,50.9,51.2) | 安全性能指标 | 合格
JSCZJ20240024 | 放射性核素限量 | 内照射指数I!Ra! | GB6566-2010 | GB6566-2010 | ≤1.0 |  | 0.4 | 安全性能指标 | 合格
JSCZJ20240024 | 放射性核素限量 | 外照射指数I!γ! | GB6566-2010 | GB6566-2010 | ≤1.0 |  | 0.4 | 安全性能指标 | 合格
JSCZJ20240024 | 水溶性铬（Ⅵ）（mg/kg） | 水溶性铬（Ⅵ）（mg/kg） | GB31893-2015 | GB31893-2015 | ≤10.00 |  | 1.00 | 安全性能指标 | 合格
JSCZJ20240024 | 标准稠度用水量（%） | 标准稠度用水量（%） | GB/T1346-2011 | GB/T1346-2011 | / |  | 28.0 | 安全性能指标 | 不予判定
JSCZJ20240023 | 三氧化硫（质量分数）（%） | 三氧化硫（质量分数）（%） | GB175-2007 | GB/T176-2017 | ≤3.5 |  | 2.51 | 安全性能指标 | 合格
JSCZJ20240023 | 氯离子（质量分数）（%） | 氯离子（质量分数）（%） | GB175-2007 | GB/T176-2017 | ≤0.06 |  | 0.031 | 安全性能指标 | 合格
JSCZJ20240023 | 氧化镁（质量分数）（%） | 氧化镁（质量分数）（%） | GB175-2007 | GB/T176-2017 | ≤6.0 |  | 3.06 | 安全性能指标 | 合格
JSCZJ20240023 | 凝结时间 | 初凝（min） | GB175-2007 | GB/T1346-2011 | ≥45 |  | 301 | 安全性能指标 | 合格
JSCZJ20240023 | 凝结时间 | 终凝（min） | GB175-2007 | GB/T1346-2011 | ≤600 |  | 361 | 安全性能指标 | 合格
JSCZJ20240023 | 安定性 | 代用法 | GB175-2007 | GB/T1346-2011 | 试饼无裂缝，用钢直尺检查无弯曲 |  | 试饼无裂缝，用钢直尺检查无弯曲 | 安全性能指标 | 合格
JSCZJ20240023 | 强度 | 3d抗折（MPa） | GB175-2007 | GB/T17671-2021 | ≥3.5 |  | 平均值=4.7 （4.7,4.9,4.6） | 安全性能指标 | 合格
JSCZJ20240023 | 强度 | 28d抗折（MPa） | GB175-2007 | GB/T17671-2021 | ≥6.5 |  | 平均值=9.3 （9.0,9.5,9.3） | 安全性能指标 | 合格
JSCZJ20240023 | 强度 | 3d抗压（MPa） | GB175-2007 | GB/T17671-2021 | ≥15.0 |  | 平均值=23.0 (22.9,23.1,22.8,22.6,23.1,23.3) | 安全性能指标 | 合格
JSCZJ20240023 | 强度 | 28d抗压（MPa） | GB175-2007 | GB/T17671-2021 | ≥42.5 |  | 平均值=57.4 (57.3,57.6,57.2,57.8,57.1,57.4) | 安全性能指标 | 合格
JSCZJ20240023 | 放射性核素限量 | 内照射指数I!Ra! | GB6566-2010 | GB6566-2010 | ≤1.0 |  | 0.4 | 安全性能指标 | 合格
JSCZJ20240023 | 放射性核素限量 | 外照射指数I!γ! | GB6566-2010 | GB6566-2010 | ≤1.0 |  | 0.5 | 安全性能指标 | 合格
JSCZJ20240023 | 水溶性铬（Ⅵ）（mg/kg） | 水溶性铬（Ⅵ）（mg/kg） | GB31893-2015 | GB31893-2015 | ≤10.00 |  | 1.50 | 安全性能指标 | 合格
JSCZJ20240023 | 标准稠度用水量（%） | 标准稠度用水量（%） | GB/T1346-2011 | GB/T1346-2011 | / |  | 32.8 | 安全性能指标 | 不予判定
JSCZJ20240022 | 三氧化硫（质量分数）（%） | 三氧化硫（质量分数）（%） | GB175-2007 | GB/T176-2017 | ≤3.5 |  | 2.20 | 安全性能指标 | 合格
JSCZJ20240022 | 氯离子（质量分数）（%） | 氯离子（质量分数）（%） | GB175-2007 | GB/T176-2017 | ≤0.06 |  | 0.038 | 安全性能指标 | 合格
JSCZJ20240022 | 氧化镁（质量分数）（%） | 氧化镁（质量分数）（%） | GB175-2007 | GB/T176-2017 | ≤6.0 |  | 3.94 | 安全性能指标 | 合格
JSCZJ20240022 | 凝结时间 | 初凝（min） | GB175-2007 | GB/T1346-2011 | ≥45 |  | 214 | 安全性能指标 | 合格
JSCZJ20240022 | 凝结时间 | 终凝（min） | GB175-2007 | GB/T1346-2011 | ≤600 |  | 272 | 安全性能指标 | 合格
JSCZJ20240022 | 安定性 | 代用法 | GB175-2007 | GB/T1346-2011 | 试饼无裂缝，用钢直尺检查无弯曲 |  | 试饼无裂缝，用钢直尺检查无弯曲 | 安全性能指标 | 合格
JSCZJ20240022 | 强度 | 3d抗折（MPa） | GB175-2007 | GB/T17671-2021 | ≥3.5 |  | 平均值=5.4 （5.4,5.5,5.2） | 安全性能指标 | 合格
JSCZJ20240022 | 强度 | 28d抗折（MPa） | GB175-2007 | GB/T17671-2021 | ≥6.5 |  | 平均值=9.2 （9.2,9.5,9.0） | 安全性能指标 | 合格
JSCZJ20240022 | 强度 | 3d抗压（MPa） | GB175-2007 | GB/T17671-2021 | ≥15.0 |  | 平均值=24.4 (24.3,24.8,24.4,24.4,24.4,24.3) | 安全性能指标 | 合格
JSCZJ20240022 | 强度 | 28d抗压（MPa） | GB175-2007 | GB/T17671-2021 | ≥42.5 |  | 平均值=55.4 (55.4,55.6,55.1,55.6,55.8,55.2) | 安全性能指标 | 合格
JSCZJ20240022 | 放射性核素限量 | 内照射指数I!Ra! | GB6566-2010 | GB6566-2010 | ≤1.0 |  | 0.1 | 安全性能指标 | 合格
JSCZJ20240022 | 放射性核素限量 | 外照射指数I!γ! | GB6566-2010 | GB6566-2010 | ≤1.0 |  | 0.2 | 安全性能指标 | 合格
JSCZJ20240022 | 水溶性铬（Ⅵ）（mg/kg） | 水溶性铬（Ⅵ）（mg/kg） | GB31893-2015 | GB31893-2015 | ≤10.00 |  | 1.00 | 安全性能指标 | 合格
JSCZJ20240022 | 标准稠度用水量（%） | 标准稠度用水量（%） | GB/T1346-2011 | GB/T1346-2011 | / |  | 27.2 | 安全性能指标 | 不予判定
JSCZJ20240021 | 三氧化硫（质量分数）（%） | 三氧化硫（质量分数）（%） | GB175-2007 | GB/T176-2017 | ≤3.5 |  | 2.66 | 安全性能指标 | 合格
JSCZJ20240021 | 烧失量（质量分数）（%） | 烧失量（质量分数）（%） | GB175-2007 | GB/T176-2017 | ≤5.0 |  | 3.38 | 安全性能指标 | 合格
JSCZJ20240021 | 氯离子（质量分数）（%） | 氯离子（质量分数）（%） | GB175-2007 | GB/T176-2017 | ≤0.06 |  | 0.034 | 安全性能指标 | 合格
JSCZJ20240021 | 氧化镁（质量分数）（%） | 氧化镁（质量分数）（%） | GB175-2007 | GB/T176-2017 | ≤5.0 |  | 2.96 | 安全性能指标 | 合格
JSCZJ20240021 | 凝结时间 | 初凝（min） | GB175-2007 | GB/T1346-2011 | ≥45 |  | 292 | 安全性能指标 | 合格
JSCZJ20240021 | 凝结时间 | 终凝（min） | GB175-2007 | GB/T1346-2011 | ≤600 |  | 352 | 安全性能指标 | 合格
JSCZJ20240021 | 安定性 | 代用法 | GB175-2007 | GB/T1346-2011 | 试饼无裂缝，用钢直尺检查无弯曲 |  | 试饼无裂缝，用钢直尺检查无弯曲 | 安全性能指标 | 合格
JSCZJ20240021 | 强度 | 3d抗折（MPa） | GB175-2007 | GB/T17671-2021 | ≥3.5 |  | 平均值=4.1 （4.2,4.1,4.0） | 安全性能指标 | 合格
JSCZJ20240021 | 强度 | 28d抗折（MPa） | GB175-2007 | GB/T17671-2021 | ≥6.5 |  | 平均值=8.7 （8.7,8.4,8.9） | 安全性能指标 | 合格
JSCZJ20240021 | 强度 | 3d抗压（MPa） | GB175-2007 | GB/T17671-2021 | ≥17.0 |  | 平均值=18.4 (18.3,18.6,18.8,18.2,18.4,18.1) | 安全性能指标 | 合格
JSCZJ20240021 | 强度 | 28d抗压（MPa） | GB175-2007 | GB/T17671-2021 | ≥42.5 |  | 平均值=45.6 (45.6,45.6,45.9,45.7,45.4,45.6) | 安全性能指标 | 合格
JSCZJ20240021 | 放射性核素限量 | 内照射指数I!Ra! | GB6566-2010 | GB6566-2010 | ≤1.0 |  | 0.1 | 安全性能指标 | 合格
JSCZJ20240021 | 放射性核素限量 | 外照射指数I!γ! | GB6566-2010 | GB6566-2010 | ≤1.0 |  | 0.2 | 安全性能指标 | 合格
JSCZJ20240021 | 水溶性铬（Ⅵ）（mg/kg） | 水溶性铬（Ⅵ）（mg/kg） | GB31893-2015 | GB31893-2015 | ≤10.00 |  | 1.50 | 安全性能指标 | 合格
JSCZJ20240021 | 标准稠度用水量（%） | 标准稠度用水量（%） | GB/T1346-2011 | GB/T1346-2011 | / |  | 33.2 | 安全性能指标 | 不予判定
JSCZJ20240020 | 三氧化硫（质量分数）（%） | 三氧化硫（质量分数）（%） | GB175-2007 | GB/T176-2017 | ≤3.5 |  | 2.27 | 安全性能指标 | 合格
JSCZJ20240020 | 烧失量（质量分数）（%） | 烧失量（质量分数）（%） | GB175-2007 | GB/T176-2017 | ≤5.0 |  | 3.00 | 安全性能指标 | 合格
JSCZJ20240020 | 氯离子（质量分数）（%） | 氯离子（质量分数）（%） | GB175-2007 | GB/T176-2017 | ≤0.06 |  | 0.034 | 安全性能指标 | 合格
JSCZJ20240020 | 氧化镁（质量分数）（%） | 氧化镁（质量分数）（%） | GB175-2007 | GB/T176-2017 | ≤5.0 |  | 3.52 | 安全性能指标 | 合格
JSCZJ20240020 | 凝结时间 | 初凝（min） | GB175-2007 | GB/T1346-2011 | ≥45 |  | 197 | 安全性能指标 | 合格
JSCZJ20240020 | 凝结时间 | 终凝（min） | GB175-2007 | GB/T1346-2011 | ≤600 |  | 252 | 安全性能指标 | 合格
JSCZJ20240020 | 安定性 | 代用法 | GB175-2007 | GB/T1346-2011 | 试饼无裂缝，用钢直尺检查无弯曲 |  | 试饼无裂缝，用钢直尺检查无弯曲 | 安全性能指标 | 合格
JSCZJ20240020 | 强度 | 3d抗折（MPa） | GB175-2007 | GB/T17671-2021 | ≥3.5 |  | 平均值=5.9 （5.9,6.0,5.9） | 安全性能指标 | 合格
JSCZJ20240020 | 强度 | 28d抗折（MPa） | GB175-2007 | GB/T17671-2021 | ≥6.5 |  | 平均值=8.7 （8.7,8.4,8.9） | 安全性能指标 | 合格
JSCZJ20240020 | 强度 | 3d抗压（MPa） | GB175-2007 | GB/T17671-2021 | ≥17.0 |  | 平均值=29.0 (29.1,28.8,29.5,29.1,28.7,28.9) | 安全性能指标 | 合格
JSCZJ20240020 | 强度 | 28d抗压（MPa） | GB175-2007 | GB/T17671-2021 | ≥42.5 |  | 平均值=54.3 (54.1,54.5,54.4,53.9,54.3,54.4) | 安全性能指标 | 合格
JSCZJ20240020 | 放射性核素限量 | 内照射指数I!Ra! | GB6566-2010 | GB6566-2010 | ≤1.0 |  | 0.1 | 安全性能指标 | 合格
JSCZJ20240020 | 放射性核素限量 | 外照射指数I!γ! | GB6566-2010 | GB6566-2010 | ≤1.0 |  | 0.2 | 安全性能指标 | 合格
JSCZJ20240020 | 水溶性铬（Ⅵ）（mg/kg） | 水溶性铬（Ⅵ）（mg/kg） | GB31893-2015 | GB31893-2015 | ≤10.00 |  | 1.00 | 安全性能指标 | 合格
JSCZJ20240020 | 标准稠度用水量（%） | 标准稠度用水量（%） | GB/T1346-2011 | GB/T1346-2011 | / |  | 27.6 | 安全性能指标 | 不予判定
JSCZJ20240019 | 三氧化硫（质量分数）（%） | 三氧化硫（质量分数）（%） | GB175-2007 | GB/T176-2017 | ≤3.5 |  | 2.34 | 安全性能指标 | 合格
JSCZJ20240019 | 烧失量（质量分数）（%） | 烧失量（质量分数）（%） | GB175-2007 | GB/T176-2017 | ≤5.0 |  | 2.74 | 安全性能指标 | 合格
JSCZJ20240019 | 氯离子（质量分数）（%） | 氯离子（质量分数）（%） | GB175-2007 | GB/T176-2017 | ≤0.06 |  | 0.050 | 安全性能指标 | 合格
JSCZJ20240019 | 氧化镁（质量分数）（%） | 氧化镁（质量分数）（%） | GB175-2007 | GB/T176-2017 | ≤5.0 |  | 3.72 | 安全性能指标 | 合格
JSCZJ20240019 | 凝结时间 | 初凝（min） | GB175-2007 | GB/T1346-2011 | ≥45 |  | 198 | 安全性能指标 | 合格
JSCZJ20240019 | 凝结时间 | 终凝（min） | GB175-2007 | GB/T1346-2011 | ≤600 |  | 248 | 安全性能指标 | 合格
JSCZJ20240019 | 安定性 | 代用法 | GB175-2007 | GB/T1346-2011 | 试饼无裂缝，用钢直尺检查无弯曲 |  | 试饼无裂缝，用钢直尺检查无弯曲 | 安全性能指标 | 合格
JSCZJ20240019 | 强度 | 3d抗折（MPa） | GB175-2007 | GB/T17671-2021 | ≥3.5 |  | 平均值=4.4 （4.6,4.4,4.3） | 安全性能指标 | 合格
JSCZJ20240019 | 强度 | 28d抗折（MPa） | GB175-2007 | GB/T17671-2021 | ≥6.5 |  | 平均值=8.2 （8.0,8.4,8.1） | 安全性能指标 | 合格
JSCZJ20240019 | 强度 | 3d抗压（MPa） | GB175-2007 | GB/T17671-2021 | ≥17.0 |  | 平均值=19.6 (19.7,19.4,19.8,19.6,19.4,19.9) | 安全性能指标 | 合格
JSCZJ20240019 | 强度 | 28d抗压（MPa） | GB175-2007 | GB/T17671-2021 | ≥42.5 |  | 平均值=47.8 (47.7,48.1,47.6,47.9,47.5,48.0) | 安全性能指标 | 合格
JSCZJ20240019 | 放射性核素限量 | 内照射指数I!Ra! | GB6566-2010 | GB6566-2010 | ≤1.0 |  | 0.3 | 安全性能指标 | 合格
JSCZJ20240019 | 放射性核素限量 | 外照射指数I!γ! | GB6566-2010 | GB6566-2010 | ≤1.0 |  | 0.4 | 安全性能指标 | 合格
JSCZJ20240019 | 水溶性铬（Ⅵ）（mg/kg） | 水溶性铬（Ⅵ）（mg/kg） | GB31893-2015 | GB31893-2015 | ≤10.00 |  | 1.00 | 安全性能指标 | 合格
JSCZJ20240019 | 标准稠度用水量（%） | 标准稠度用水量（%） | GB/T1346-2011 | GB/T1346-2011 | / |  | 31.7 | 安全性能指标 | 不予判定
JSCZJ20240018 | 三氧化硫（质量分数）（%） | 三氧化硫（质量分数）（%） | GB175-2007 | GB/T176-2017 | ≤3.5 |  | 2.09 | 安全性能指标 | 合格
JSCZJ20240018 | 烧失量（质量分数）（%） | 烧失量（质量分数）（%） | GB175-2007 | GB/T176-2017 | ≤5.0 |  | 2.79 | 安全性能指标 | 合格
JSCZJ20240018 | 氯离子（质量分数）（%） | 氯离子（质量分数）（%） | GB175-2007 | GB/T176-2017 | ≤0.06 |  | 0.056 | 安全性能指标 | 合格
JSCZJ20240018 | 氧化镁（质量分数）（%） | 氧化镁（质量分数）（%） | GB175-2007 | GB/T176-2017 | ≤5.0 |  | 4.42 | 安全性能指标 | 合格
JSCZJ20240018 | 凝结时间 | 初凝（min） | GB175-2007 | GB/T1346-2011 | ≥45 |  | 198 | 安全性能指标 | 合格
JSCZJ20240018 | 凝结时间 | 终凝（min） | GB175-2007 | GB/T1346-2011 | ≤600 |  | 248 | 安全性能指标 | 合格
JSCZJ20240018 | 安定性 | 代用法 | GB175-2007 | GB/T1346-2011 | 试饼无裂缝，用钢直尺检查无弯曲 |  | 试饼无裂缝，用钢直尺检查无弯曲 | 安全性能指标 | 合格
JSCZJ20240018 | 强度 | 3d抗折（MPa） | GB175-2007 | GB/T17671-2021 | ≥3.5 |  | 平均值=5.5 （5.5,5.4,5.7） | 安全性能指标 | 合格
JSCZJ20240018 | 强度 | 28d抗折（MPa） | GB175-2007 | GB/T17671-2021 | ≥6.5 |  | 平均值=9.0 （9.0,8.7,9.2） | 安全性能指标 | 合格
JSCZJ20240018 | 强度 | 3d抗压（MPa） | GB175-2007 | GB/T17671-2021 | ≥17.0 |  | 平均值=25.2 (24.8,25.1,24.7,25.0,26.4,25.2) | 安全性能指标 | 合格
JSCZJ20240018 | 强度 | 28d抗压（MPa） | GB175-2007 | GB/T17671-2021 | ≥42.5 |  | 平均值=53.6 (53.4,53.7,53.8,53.2,53.7,53.8) | 安全性能指标 | 合格
JSCZJ20240018 | 放射性核素限量 | 内照射指数I!Ra! | GB6566-2010 | GB6566-2010 | ≤1.0 |  | 0.3 | 安全性能指标 | 合格
JSCZJ20240018 | 放射性核素限量 | 外照射指数I!γ! | GB6566-2010 | GB6566-2010 | ≤1.0 |  | 0.3 | 安全性能指标 | 合格
JSCZJ20240018 | 水溶性铬（Ⅵ）（mg/kg） | 水溶性铬（Ⅵ）（mg/kg） | GB31893-2015 | GB31893-2015 | ≤10.00 |  | 1.00 | 安全性能指标 | 合格
JSCZJ20240018 | 标准稠度用水量（%） | 标准稠度用水量（%） | GB/T1346-2011 | GB/T1346-2011 | / |  | 28.2 | 安全性能指标 | 不予判定
JSCZJ20240017 | 三氧化硫（质量分数）（%） | 三氧化硫（质量分数）（%） | GB175-2007 | GB/T176-2017 | ≤3.5 |  | 2.24 | 安全性能指标 | 合格
JSCZJ20240017 | 烧失量（质量分数）（%） | 烧失量（质量分数）（%） | GB175-2007 | GB/T176-2017 | ≤5.0 |  | 3.36 | 安全性能指标 | 合格
JSCZJ20240017 | 氯离子（质量分数）（%） | 氯离子（质量分数）（%） | GB175-2007 | GB/T176-2017 | ≤0.06 |  | 0.046 | 安全性能指标 | 合格
JSCZJ20240017 | 氧化镁（质量分数）（%） | 氧化镁（质量分数）（%） | GB175-2007 | GB/T176-2017 | ≤5.0 |  | 4.60 | 安全性能指标 | 合格
JSCZJ20240017 | 凝结时间 | 初凝（min） | GB175-2007 | GB/T1346-2011 | ≥45 |  | 240 | 安全性能指标 | 合格
JSCZJ20240017 | 凝结时间 | 终凝（min） | GB175-2007 | GB/T1346-2011 | ≤600 |  | 294 | 安全性能指标 | 合格
JSCZJ20240017 | 安定性 | 代用法 | GB175-2007 | GB/T1346-2011 | 试饼无裂缝，用钢直尺检查无弯曲 |  | 试饼无裂缝，用钢直尺检查无弯曲 | 安全性能指标 | 合格
JSCZJ20240017 | 强度 | 3d抗折（MPa） | GB175-2007 | GB/T17671-2021 | ≥3.5 |  | 平均值=5.2 （5.4,5.0,5.2） | 安全性能指标 | 合格
JSCZJ20240017 | 强度 | 28d抗折（MPa） | GB175-2007 | GB/T17671-2021 | ≥6.5 |  | 平均值=9.1 （9.2,9.0,9.1） | 安全性能指标 | 合格
JSCZJ20240017 | 强度 | 3d抗压（MPa） | GB175-2007 | GB/T17671-2021 | ≥17.0 |  | 平均值=27.9 (27.9,27.5,28.1,27.9,27.6,28.1) | 安全性能指标 | 合格
JSCZJ20240017 | 强度 | 28d抗压（MPa） | GB175-2007 | GB/T17671-2021 | ≥42.5 |  | 平均值=58.8 (58.7,58.9,58.6,58.9,58.8,58.6) | 安全性能指标 | 合格
JSCZJ20240017 | 放射性核素限量 | 内照射指数I!Ra! | GB6566-2010 | GB6566-2010 | ≤1.0 |  | 0.2 | 安全性能指标 | 合格
JSCZJ20240017 | 放射性核素限量 | 外照射指数I!γ! | GB6566-2010 | GB6566-2010 | ≤1.0 |  | 0.2 | 安全性能指标 | 合格
JSCZJ20240017 | 水溶性铬（Ⅵ）（mg/kg） | 水溶性铬（Ⅵ）（mg/kg） | GB31893-2015 | GB31893-2015 | ≤10.00 |  | 1.00 | 安全性能指标 | 合格
JSCZJ20240017 | 标准稠度用水量（%） | 标准稠度用水量（%） | GB/T1346-2011 | GB/T1346-2011 | / |  | 29.0 | 安全性能指标 | 不予判定
JSCZJ20240016 | 三氧化硫（质量分数）（%） | 三氧化硫（质量分数）（%） | GB175-2007 | GB/T176-2017 | ≤3.5 |  | 2.36 | 安全性能指标 | 合格
JSCZJ20240016 | 烧失量（质量分数）（%） | 烧失量（质量分数）（%） | GB175-2007 | GB/T176-2017 | ≤5.0 |  | 3.04 | 安全性能指标 | 合格
JSCZJ20240016 | 氯离子（质量分数）（%） | 氯离子（质量分数）（%） | GB175-2007 | GB/T176-2017 | ≤0.06 |  | 0.036 | 安全性能指标 | 合格
JSCZJ20240016 | 氧化镁（质量分数）（%） | 氧化镁（质量分数）（%） | GB175-2007 | GB/T176-2017 | ≤5.0 |  | 3.96 | 安全性能指标 | 合格
JSCZJ20240016 | 凝结时间 | 初凝（min） | GB175-2007 | GB/T1346-2011 | ≥45 |  | 198 | 安全性能指标 | 合格
JSCZJ20240016 | 凝结时间 | 终凝（min） | GB175-2007 | GB/T1346-2011 | ≤600 |  | 253 | 安全性能指标 | 合格
JSCZJ20240016 | 安定性 | 代用法 | GB175-2007 | GB/T1346-2011 | 试饼无裂缝，用钢直尺检查无弯曲 |  | 试饼无裂缝，用钢直尺检查无弯曲 | 安全性能指标 | 合格
JSCZJ20240016 | 强度 | 3d抗折（MPa） | GB175-2007 | GB/T17671-2021 | ≥3.5 |  | 平均值=5.7 （5.6,5.9,5.5） | 安全性能指标 | 合格
JSCZJ20240016 | 强度 | 28d抗折（MPa） | GB175-2007 | GB/T17671-2021 | ≥6.5 |  | 平均值=8.7 （8.7,8.9,8.5） | 安全性能指标 | 合格
JSCZJ20240016 | 强度 | 3d抗压（MPa） | GB175-2007 | GB/T17671-2021 | ≥17.0 |  | 平均值=28.3 (28.2,28.6,28.1,28.3,28.4,28.1) | 安全性能指标 | 合格
JSCZJ20240016 | 强度 | 28d抗压（MPa） | GB175-2007 | GB/T17671-2021 | ≥42.5 |  | 平均值=56.5 (56.3,56.6,56.7,56.2,56.4,56.6) | 安全性能指标 | 合格
JSCZJ20240016 | 放射性核素限量 | 内照射指数I!Ra! | GB6566-2010 | GB6566-2010 | ≤1.0 |  | 0.4 | 安全性能指标 | 合格
JSCZJ20240016 | 放射性核素限量 | 外照射指数I!γ! | GB6566-2010 | GB6566-2010 | ≤1.0 |  | 0.4 | 安全性能指标 | 合格
JSCZJ20240016 | 水溶性铬（Ⅵ）（mg/kg） | 水溶性铬（Ⅵ）（mg/kg） | GB31893-2015 | GB31893-2015 | ≤10.00 |  | 1.00 | 安全性能指标 | 合格
JSCZJ20240016 | 标准稠度用水量（%） | 标准稠度用水量（%） | GB/T1346-2011 | GB/T1346-2011 | / |  | 27.2 | 安全性能指标 | 不予判定
JSCZJ20240015 | 三氧化硫（质量分数）（%） | 三氧化硫（质量分数）（%） | GB175-2007 | GB/T176-2017 | ≤3.5 |  | 2.26 | 安全性能指标 | 合格
JSCZJ20240015 | 烧失量（质量分数）（%） | 烧失量（质量分数）（%） | GB175-2007 | GB/T176-2017 | ≤5.0 |  | 2.98 | 安全性能指标 | 合格
JSCZJ20240015 | 氯离子（质量分数）（%） | 氯离子（质量分数）（%） | GB175-2007 | GB/T176-2017 | ≤0.06 |  | 0.031 | 安全性能指标 | 合格
JSCZJ20240015 | 氧化镁（质量分数）（%） | 氧化镁（质量分数）（%） | GB175-2007 | GB/T176-2017 | ≤5.0 |  | 4.00 | 安全性能指标 | 合格
JSCZJ20240015 | 凝结时间 | 初凝（min） | GB175-2007 | GB/T1346-2011 | ≥45 |  | 220 | 安全性能指标 | 合格
JSCZJ20240015 | 凝结时间 | 终凝（min） | GB175-2007 | GB/T1346-2011 | ≤600 |  | 277 | 安全性能指标 | 合格
JSCZJ20240015 | 安定性 | 代用法 | GB175-2007 | GB/T1346-2011 | 试饼无裂缝，用钢直尺检查无弯曲 |  | 试饼无裂缝，用钢直尺检查无弯曲 | 安全性能指标 | 合格
JSCZJ20240015 | 强度 | 3d抗折（MPa） | GB175-2007 | GB/T17671-2021 | ≥3.5 |  | 平均值=5.0 （5.0,5.2,4.9） | 安全性能指标 | 合格
JSCZJ20240015 | 强度 | 28d抗折（MPa） | GB175-2007 | GB/T17671-2021 | ≥6.5 |  | 平均值=9.3 （9.3,9.0,9.5） | 安全性能指标 | 合格
JSCZJ20240015 | 强度 | 3d抗压（MPa） | GB175-2007 | GB/T17671-2021 | ≥17.0 |  | 平均值=22.4 (22.4,22.6,22.3,22.5,22.2,22.4) | 安全性能指标 | 合格
JSCZJ20240015 | 强度 | 28d抗压（MPa） | GB175-2007 | GB/T17671-2021 | ≥42.5 |  | 平均值=56.4 (56.5,56.9,56.2,56.1,56.6,56.4) | 安全性能指标 | 合格
JSCZJ20240015 | 放射性核素限量 | 内照射指数I!Ra! | GB6566-2010 | GB6566-2010 | ≤1.0 |  | 0.2 | 安全性能指标 | 合格
JSCZJ20240015 | 放射性核素限量 | 外照射指数I!γ! | GB6566-2010 | GB6566-2010 | ≤1.0 |  | 0.2 | 安全性能指标 | 合格
JSCZJ20240015 | 水溶性铬（Ⅵ）（mg/kg） | 水溶性铬（Ⅵ）（mg/kg） | GB31893-2015 | GB31893-2015 | ≤10.00 |  | 1.00 | 安全性能指标 | 合格
JSCZJ20240015 | 标准稠度用水量（%） | 标准稠度用水量（%） | GB/T1346-2011 | GB/T1346-2011 | / |  | 29.0 | 安全性能指标 | 不予判定
JSCZJ20240014 | 三氧化硫（质量分数）（%） | 三氧化硫（质量分数）（%） | GB175-2007 | GB/T176-2017 | ≤3.5 |  | 2.36 | 安全性能指标 | 合格
JSCZJ20240014 | 烧失量（质量分数）（%） | 烧失量（质量分数）（%） | GB175-2007 | GB/T176-2017 | ≤5.0 |  | 2.36 | 安全性能指标 | 合格
JSCZJ20240014 | 氯离子（质量分数）（%） | 氯离子（质量分数）（%） | GB175-2007 | GB/T176-2017 | ≤0.06 |  | 0.043 | 安全性能指标 | 合格
JSCZJ20240014 | 氧化镁（质量分数）（%） | 氧化镁（质量分数）（%） | GB175-2007 | GB/T176-2017 | ≤5.0 |  | 3.63 | 安全性能指标 | 合格
JSCZJ20240014 | 凝结时间 | 初凝（min） | GB175-2007 | GB/T1346-2011 | ≥45 |  | 182 | 安全性能指标 | 合格
JSCZJ20240014 | 凝结时间 | 终凝（min） | GB175-2007 | GB/T1346-2011 | ≤600 |  | 238 | 安全性能指标 | 合格
JSCZJ20240014 | 安定性 | 代用法 | GB175-2007 | GB/T1346-2011 | 试饼无裂缝，用钢直尺检查无弯曲 |  | 试饼无裂缝，用钢直尺检查无弯曲 | 安全性能指标 | 合格
JSCZJ20240014 | 强度 | 3d抗折（MPa） | GB175-2007 | GB/T17671-2021 | ≥3.5 |  | 平均值=5.7 （5.5,5.7,5.8） | 安全性能指标 | 合格
JSCZJ20240014 | 强度 | 28d抗折（MPa） | GB175-2007 | GB/T17671-2021 | ≥6.5 |  | 平均值=9.0 （9.1,8.9,9.0） | 安全性能指标 | 合格
JSCZJ20240014 | 强度 | 3d抗压（MPa） | GB175-2007 | GB/T17671-2021 | ≥17.0 |  | 平均值=22.4 (22.4,22.5,22.2,22.0,22.6,22.3) | 安全性能指标 | 合格
JSCZJ20240014 | 强度 | 28d抗压（MPa） | GB175-2007 | GB/T17671-2021 | ≥42.5 |  | 平均值=56.6 (56.6,56.3,56.9,56.7,56.4,56.8) | 安全性能指标 | 合格
JSCZJ20240014 | 放射性核素限量 | 内照射指数I!Ra! | GB6566-2010 | GB6566-2010 | ≤1.0 |  | 0.2 | 安全性能指标 | 合格
JSCZJ20240014 | 放射性核素限量 | 外照射指数I!γ! | GB6566-2010 | GB6566-2010 | ≤1.0 |  | 0.2 | 安全性能指标 | 合格
JSCZJ20240014 | 水溶性铬（Ⅵ）（mg/kg） | 水溶性铬（Ⅵ）（mg/kg） | GB31893-2015 | GB31893-2015 | ≤10.00 |  | 1.00 | 安全性能指标 | 合格
JSCZJ20240014 | 标准稠度用水量（%） | 标准稠度用水量（%） | GB/T1346-2011 | GB/T1346-2011 | / |  | 28.7 | 安全性能指标 | 不予判定
JSCZJ20240013 | 三氧化硫（质量分数）（%） | 三氧化硫（质量分数）（%） | GB175-2007 | GB/T176-2017 | ≤3.5 |  | 2.60 | 安全性能指标 | 合格
JSCZJ20240013 | 烧失量（质量分数）（%） | 烧失量（质量分数）（%） | GB175-2007 | GB/T176-2017 | ≤5.0 |  | 0.59 | 安全性能指标 | 合格
JSCZJ20240013 | 氯离子（质量分数）（%） | 氯离子（质量分数）（%） | GB175-2007 | GB/T176-2017 | ≤0.06 |  | 0.036 | 安全性能指标 | 合格
JSCZJ20240013 | 氧化镁（质量分数）（%） | 氧化镁（质量分数）（%） | GB175-2007 | GB/T176-2017 | ≤5.0 |  | 4.87 | 安全性能指标 | 合格
JSCZJ20240013 | 凝结时间 | 初凝（min） | GB175-2007 | GB/T1346-2011 | ≥45 |  | 206 | 安全性能指标 | 合格
JSCZJ20240013 | 凝结时间 | 终凝（min） | GB175-2007 | GB/T1346-2011 | ≤600 |  | 261 | 安全性能指标 | 合格
JSCZJ20240013 | 安定性 | 代用法 | GB175-2007 | GB/T1346-2011 | 试饼无裂缝，用钢直尺检查无弯曲 |  | 试饼无裂缝，用钢直尺检查无弯曲 | 安全性能指标 | 合格
JSCZJ20240013 | 强度 | 3d抗折（MPa） | GB175-2007 | GB/T17671-2021 | ≥3.5 |  | 平均值=5.6 （5.6,5.7,5.6） | 安全性能指标 | 合格
JSCZJ20240013 | 强度 | 28d抗折（MPa） | GB175-2007 | GB/T17671-2021 | ≥6.5 |  | 平均值=8.4 （8.4,8.2,8.5） | 安全性能指标 | 合格
JSCZJ20240013 | 强度 | 3d抗压（MPa） | GB175-2007 | GB/T17671-2021 | ≥17.0 |  | 平均值=24.8 (24.8,25.0,24.7,24.9,24.6,24.9) | 安全性能指标 | 合格
JSCZJ20240013 | 强度 | 28d抗压（MPa） | GB175-2007 | GB/T17671-2021 | ≥42.5 |  | 平均值=60.0 (60.2,60.0,59.7,60.3,59.8,60.0) | 安全性能指标 | 合格
JSCZJ20240013 | 放射性核素限量 | 内照射指数I!Ra! | GB6566-2010 | GB6566-2010 | ≤1.0 |  | 0.2 | 安全性能指标 | 合格
JSCZJ20240013 | 放射性核素限量 | 外照射指数I!γ! | GB6566-2010 | GB6566-2010 | ≤1.0 |  | 0.2 | 安全性能指标 | 合格
JSCZJ20240013 | 水溶性铬（Ⅵ）（mg/kg） | 水溶性铬（Ⅵ）（mg/kg） | GB31893-2015 | GB31893-2015 | ≤10.00 |  | 1.00 | 安全性能指标 | 合格
JSCZJ20240013 | 标准稠度用水量（%） | 标准稠度用水量（%） | GB/T1346-2011 | GB/T1346-2011 | / |  | 26.6 | 安全性能指标 | 不予判定
JSCZJ20240012 | 三氧化硫（质量分数）（%） | 三氧化硫（质量分数）（%） | GB175-2007 | GB/T176-2017 | ≤3.5 |  | 2.37 | 安全性能指标 | 合格
JSCZJ20240012 | 烧失量（质量分数）（%） | 烧失量（质量分数）（%） | GB175-2007 | GB/T176-2017 | ≤5.0 |  | 2.08 | 安全性能指标 | 合格
JSCZJ20240012 | 氯离子（质量分数）（%） | 氯离子（质量分数）（%） | GB175-2007 | GB/T176-2017 | ≤0.06 |  | 0.040 | 安全性能指标 | 合格
JSCZJ20240012 | 氧化镁（质量分数）（%） | 氧化镁（质量分数）（%） | GB175-2007 | GB/T176-2017 | ≤5.0 |  | 3.15 | 安全性能指标 | 合格
JSCZJ20240012 | 凝结时间 | 初凝（min） | GB175-2007 | GB/T1346-2011 | ≥45 |  | 232 | 安全性能指标 | 合格
JSCZJ20240012 | 凝结时间 | 终凝（min） | GB175-2007 | GB/T1346-2011 | ≤600 |  | 287 | 安全性能指标 | 合格
JSCZJ20240012 | 安定性 | 代用法 | GB175-2007 | GB/T1346-2011 | 试饼无裂缝，用钢直尺检查无弯曲 |  | 试饼无裂缝，用钢直尺检查无弯曲 | 安全性能指标 | 合格
JSCZJ20240012 | 强度 | 3d抗折（MPa） | GB175-2007 | GB/T17671-2021 | ≥3.5 |  | 平均值=5.8 （5.8,5.7,5.8） | 安全性能指标 | 合格
JSCZJ20240012 | 强度 | 28d抗折（MPa） | GB175-2007 | GB/T17671-2021 | ≥6.5 |  | 平均值=8.6 （8.9,8.5,8.4） | 安全性能指标 | 合格
JSCZJ20240012 | 强度 | 3d抗压（MPa） | GB175-2007 | GB/T17671-2021 | ≥17.0 |  | 平均值=29.8 (29.7,29.6,29.9,29.8,29.7,29.8) | 安全性能指标 | 合格
JSCZJ20240012 | 强度 | 28d抗压（MPa） | GB175-2007 | GB/T17671-2021 | ≥42.5 |  | 平均值=56.1 (55.7,56.2,56.0,56.4,55.9,56.2) | 安全性能指标 | 合格
JSCZJ20240012 | 放射性核素限量 | 内照射指数I!Ra! | GB6566-2010 | GB6566-2010 | ≤1.0 |  | 0.2 | 安全性能指标 | 合格
JSCZJ20240012 | 放射性核素限量 | 外照射指数I!γ! | GB6566-2010 | GB6566-2010 | ≤1.0 |  | 0.2 | 安全性能指标 | 合格
JSCZJ20240012 | 水溶性铬（Ⅵ）（mg/kg） | 水溶性铬（Ⅵ）（mg/kg） | GB31893-2015 | GB31893-2015 | ≤10.00 |  | 1.00 | 安全性能指标 | 合格
JSCZJ20240012 | 标准稠度用水量（%） | 标准稠度用水量（%） | GB/T1346-2011 | GB/T1346-2011 | / |  | 27.8 | 安全性能指标 | 不予判定
JQCJX20230077 | 安定性 | 安定性 | GB/T 1346-2011 | GB/T 1346-2011 | 无弯曲、无裂纹 |  | 无弯曲、无裂纹 | 使用性能指标 | 合格
JQCJX20230077 | 烧失量（质量分数） | 烧失量（质量分数） | GB 175-2007 | GB 175-2007 | ≤5.0 | % | 2.3 | 使用性能指标 | 合格
JQCJX20230077 | 三氧化硫（质量分数） | 三氧化硫（质量分数） | GB 175-2007 | GB 175-2007 | ≤3.5 | % | 3.0 | 使用性能指标 | 合格
JQCJX20230077 | 氧化镁（质量分数） | 氧化镁（质量分数） | GB 175-2007 | GB 175-2007 | ≤5.0 | % | 1.9 | 使用性能指标 | 合格
JQCJX20230077 | 氯离子（质量分数 | 氯离子（质量分数 | GB 175-2007 | GB 175-2007 | ≤0.06 | % | 0.02 | 使用性能指标 | 合格
JQCJX20230077 | 凝结时间 | 初凝时间 | GB 175-2007 | GB 175-2007 | ≥45 | min | 208 | 使用性能指标 | 合格
JQCJX20230077 | 凝结时间 | 终凝时间 | GB 175-2007 | GB 175-2007 | ≤600 | min | 257 | 使用性能指标 | 合格
JQCJX20230077 | 强度 | 3d抗压强度 | GB 175-2007 | GB 175-2007 | ≥17.0 | MPa | 1#：21.6、2#：18.3、3#：21.4、4#：22.4、5#：21.5、6#：21.7、平均值：21.7 | 使用性能指标 | 合格
JQCJX20230077 | 强度 | 28d抗压强度 | GB 175-2007 | GB 175-2007 | ≥42.5 | MPa | 1#：58.1、2#：57.7、3#：56.0、4#：57.5、5#：55.4、6#：54.8、平均值：56.6 | 使用性能指标 | 合格
JQCJX20230077 | 强度 | 3d抗折强度 | GB 175-2007 | GB 175-2007 | ≥3.5 | MPa | 1#：3.1、2#：4.0、3#：3.7、报出值：3.7 | 使用性能指标 | 合格
JQCJX20230077 | 强度 | 28d抗折强度 | GB 175-2007 | GB 175-2007 | ≥6.5 | MPa | 1#：8.5、2#：8.4、3#：8.5、平均值：8.5 | 使用性能指标 | 合格