## 监督检验报告信息
附件1
2024年无规共聚聚丙烯（PP-R）管材产品质量市级监督抽查不合格情况汇总表
序号 | 产品名称 | 抽查领域 | 企业名称 | 统一社会信用代码 | 标称生产企业名称 | 生产日期或批号 | 规格型号 | 商标 | 抽查结果 | 不合格项目 | 承检单位 | 备注
1 | PP-R<聚丙烯>冷水管 | 流通领域 | 济南市晨阳工贸有限公司 | 91371202763657510W | 临沂乐惠管业有限公司 | 20230609/- | S4 PN1.6MPa d!n!20×e!n!2.3 | / | 不合格 | 氧化诱导时间（210℃）（min） | 济南市产品质量检验院
2 | PP-R热水管 | 流通领域 | 济南市莱芜区轸星临水物资批发部 | 92370116MA3PLLQTX6 | 山东华贺管业有限公司 | 20230930/- | d!n!25×e!n!3.5mm | / | 不合格 | 氧化诱导时间（210℃）（min） | 济南市产品质量检验院
3 | PP-R冷热给水管材 | 流通领域 | 济南万通机电有限公司 | 913701241635366276 | 山东欣邦管业有限公司 | 20231227/- | S3.2 d!n!25×e!n!3.5mm | / | 不合格 | 氧化诱导时间（210℃）（min） | 济南市产品质量检验院
4 | PP-R冷热给水管材 | 流通领域 | 济南万通机电有限公司 | 913701241635366276 | 山东欣邦管业有限公司 | 20231013/- | S3.2 d!n!20×e!n!2.8mm | / | 不合格 | 氧化诱导时间（210℃）（min） | 济南市产品质量检验院
5 | PP-R给水管（聚丙烯） | 流通领域 | 济阳县扬子管业经营部 | 92370125MA3LHT1U5P | 山东尚水管道有限公司 | 20220528/- | d!n!20×e!n!2.3mm S4 PN=1.6MPa | 晟世通 | 不合格 | 氧化诱导时间（210℃）（min） | 济南市产品质量检验院
6 | PP-R给水管（聚丙烯） | 流通领域 | 济阳县扬子管业经营部 | 92370125MA3LHT1U5P | 山东尚水管道有限公司 | 20230406/- | d!n!25×e!n!2.8mm S4 PN=1.6MPa | 晟世通 | 不合格 | 氧化诱导时间（210℃）（min） | 济南市产品质量检验院
7 | PP-R冷热给水管材 | 流通领域 | 商河县鼎盛电线电缆销售部 | 92370126MA944AB497 | 山东欣邦管业有限公司 | 20230907/- | S3.2 d!n!20×2.8mm | / | 不合格 | 氧化诱导时间（210℃）（min） | 济南市产品质量检验院
8 | PP-R冷热给水管材 | 流通领域 | 商河县鼎盛电线电缆销售部 | 92370126MA944AB497 | 山东欣邦管业有限公司 | 20230908/- | S3.2 d!n!25×e!n!3.5mm | / | 不合格 | 氧化诱导时间（210℃）（min） | 济南市产品质量检验院
9 | PP-R冷热给水管材 | 流通领域 | 商河县鼎盛电线电缆销售部 | 92370126MA944AB497 | 山东欣邦管业有限公司 | 20230903/- | S3.2 d!n!32×4.4mm | / | 不合格 | 氧化诱导时间（210℃）（min） | 济南市产品质量检验院